## бетон
| BlastFurnaceSlag | FlyAsh | Water | Superplasticizer | CoarseAggregate | FineAggregate | Age | CompressiveStrength | Cement
1 | 0 | 0 | 162 | 2.5 | 1040 | 676 | 28 | 79.99 | 540
2 | 0 | 0 | 162 | 2.5 | 1055 | 676 | 28 | 61.89 | 540
3 | 142.5 | 0 | 228 | 0 | 932 | 594 | 270 | 40.27 | 332.5
4 | 142.5 | 0 | 228 | 0 | 932 | 594 | 365 | 41.05 | 332.5
5 | 132.4 | 0 | 192 | 0 | 978.4 | 825.5 | 360 | 44.3 | 198.6
6 | 114 | 0 | 228 | 0 | 932 | 670 | 90 | 47.03 | 266
7 | 95 | 0 | 228 | 0 | 932 | 594 | 365 | 43.7 | 380
8 | 95 | 0 | 228 | 0 | 932 | 594 | 28 | 36.45 | 380
9 | 114 | 0 | 228 | 0 | 932 | 670 | 28 | 45.85 | 266
10 | 0 | 0 | 228 | 0 | 932 | 594 | 28 | 39.29 | 475
11 | 132.4 | 0 | 192 | 0 | 978.4 | 825.5 | 90 | 38.07 | 198.6
12 | 132.4 | 0 | 192 | 0 | 978.4 | 825.5 | 28 | 28.02 | 198.6
13 | 47.5 | 0 | 228 | 0 | 932 | 594 | 270 | 43.01 | 427.5
14 | 190 | 0 | 228 | 0 | 932 | 670 | 90 | 42.33 | 190
15 | 76 | 0 | 228 | 0 | 932 | 670 | 28 | 47.81 | 304
16 | 0 | 0 | 228 | 0 | 932 | 670 | 90 | 52.91 | 380
17 | 209.4 | 0 | 192 | 0 | 1047 | 806.9 | 90 | 39.36 | 139.6
18 | 38 | 0 | 228 | 0 | 932 | 670 | 365 | 56.14 | 342
19 | 95 | 0 | 228 | 0 | 932 | 594 | 90 | 40.56 | 380
20 | 0 | 0 | 228 | 0 | 932 | 594 | 180 | 42.62 | 475
21 | 47.5 | 0 | 228 | 0 | 932 | 594 | 180 | 41.84 | 427.5
22 | 209.4 | 0 | 192 | 0 | 1047 | 806.9 | 28 | 28.24 | 139.6
23 | 209.4 | 0 | 192 | 0 | 1047 | 806.9 | 3 | 8.06 | 139.6
24 | 209.4 | 0 | 192 | 0 | 1047 | 806.9 | 180 | 44.21 | 139.6
25 | 0 | 0 | 228 | 0 | 932 | 670 | 365 | 52.52 | 380
26 | 0 | 0 | 228 | 0 | 932 | 670 | 270 | 53.3 | 380
27 | 95 | 0 | 228 | 0 | 932 | 594 | 270 | 41.15 | 380
28 | 38 | 0 | 228 | 0 | 932 | 670 | 180 | 52.12 | 342
29 | 47.5 | 0 | 228 | 0 | 932 | 594 | 28 | 37.43 | 427.5
30 | 0 | 0 | 228 | 0 | 932 | 594 | 7 | 38.6 | 475
31 | 76 | 0 | 228 | 0 | 932 | 670 | 365 | 55.26 | 304
32 | 114 | 0 | 228 | 0 | 932 | 670 | 365 | 52.91 | 266
33 | 132.4 | 0 | 192 | 0 | 978.4 | 825.5 | 180 | 41.72 | 198.6
34 | 0 | 0 | 228 | 0 | 932 | 594 | 270 | 42.13 | 475
35 | 190 | 0 | 228 | 0 | 932 | 670 | 365 | 53.69 | 190
36 | 237.5 | 0 | 228 | 0 | 932 | 594 | 270 | 38.41 | 237.5
37 | 237.5 | 0 | 228 | 0 | 932 | 594 | 28 | 30.08 | 237.5
38 | 142.5 | 0 | 228 | 0 | 932 | 594 | 90 | 37.72 | 332.5
39 | 0 | 0 | 228 | 0 | 932 | 594 | 90 | 42.23 | 475
40 | 237.5 | 0 | 228 | 0 | 932 | 594 | 180 | 36.25 | 237.5
41 | 38 | 0 | 228 | 0 | 932 | 670 | 90 | 50.46 | 342
42 | 47.5 | 0 | 228 | 0 | 932 | 594 | 365 | 43.7 | 427.5
43 | 237.5 | 0 | 228 | 0 | 932 | 594 | 365 | 39 | 237.5
44 | 0 | 0 | 228 | 0 | 932 | 670 | 180 | 53.1 | 380
45 | 47.5 | 0 | 228 | 0 | 932 | 594 | 90 | 41.54 | 427.5
46 | 47.5 | 0 | 228 | 0 | 932 | 594 | 7 | 35.08 | 427.5
47 | 0 | 0 | 192 | 0 | 1047 | 806.9 | 3 | 15.05 | 349
48 | 95 | 0 | 228 | 0 | 932 | 594 | 180 | 40.76 | 380
49 | 237.5 | 0 | 228 | 0 | 932 | 594 | 7 | 26.26 | 237.5
50 | 95 | 0 | 228 | 0 | 932 | 594 | 7 | 32.82 | 380
51 | 142.5 | 0 | 228 | 0 | 932 | 594 | 180 | 39.78 | 332.5
52 | 190 | 0 | 228 | 0 | 932 | 670 | 180 | 46.93 | 190
53 | 237.5 | 0 | 228 | 0 | 932 | 594 | 90 | 33.12 | 237.5
54 | 76 | 0 | 228 | 0 | 932 | 670 | 90 | 49.19 | 304
55 | 209.4 | 0 | 192 | 0 | 1047 | 806.9 | 7 | 14.59 | 139.6
56 | 132.4 | 0 | 192 | 0 | 978.4 | 825.5 | 7 | 14.64 | 198.6
57 | 0 | 0 | 228 | 0 | 932 | 594 | 365 | 41.93 | 475
58 | 132.4 | 0 | 192 | 0 | 978.4 | 825.5 | 3 | 9.13 | 198.6
59 | 76 | 0 | 228 | 0 | 932 | 670 | 180 | 50.95 | 304
60 | 142.5 | 0 | 228 | 0 | 932 | 594 | 28 | 33.02 | 332.5
61 | 76 | 0 | 228 | 0 | 932 | 670 | 270 | 54.38 | 304
62 | 114 | 0 | 228 | 0 | 932 | 670 | 270 | 51.73 | 266
63 | 0 | 0 | 192 | 0 | 971 | 850.6 | 3 | 9.87 | 310
64 | 190 | 0 | 228 | 0 | 932 | 670 | 270 | 50.66 | 190
65 | 114 | 0 | 228 | 0 | 932 | 670 | 180 | 48.7 | 266
66 | 38 | 0 | 228 | 0 | 932 | 670 | 270 | 55.06 | 342
67 | 209.4 | 0 | 192 | 0 | 1047 | 806.9 | 360 | 44.7 | 139.6
68 | 142.5 | 0 | 228 | 0 | 932 | 594 | 7 | 30.28 | 332.5
69 | 190 | 0 | 228 | 0 | 932 | 670 | 28 | 40.86 | 190
70 | 0 | 0 | 146 | 0 | 1120 | 800 | 28 | 71.99 | 485
71 | 189.2 | 0 | 170.1 | 10.1 | 926.1 | 756.7 | 3 | 34.4 | 374
72 | 262.2 | 0 | 175.5 | 8.6 | 1046.9 | 611.8 | 3 | 28.8 | 313.3
73 | 106.3 | 0 | 153.5 | 16.5 | 852.1 | 887.1 | 3 | 33.4 | 425
74 | 106.3 | 0 | 151.4 | 18.6 | 936 | 803.7 | 3 | 36.3 | 425
75 | 93.8 | 0 | 126.6 | 23.4 | 852.1 | 992.6 | 3 | 29 | 375
76 | 118.8 | 0 | 181.1 | 8.9 | 852.1 | 781.5 | 3 | 37.8 | 475
77 | 117.2 | 0 | 137.8 | 32.2 | 852.1 | 840.5 | 3 | 40.2 | 469
78 | 106.3 | 0 | 153.5 | 16.5 | 852.1 | 887.1 | 3 | 33.4 | 425
79 | 97.1 | 0 | 157.9 | 12.1 | 852.1 | 925.7 | 3 | 28.1 | 388.6
80 | 0 | 0 | 141.8 | 28.2 | 852.1 | 893.7 | 3 | 41.3 | 531.3
81 | 106.3 | 0 | 153.5 | 16.5 | 852.1 | 887.1 | 3 | 33.4 | 425
82 | 212.5 | 0 | 155.7 | 14.3 | 852.1 | 880.4 | 3 | 25.2 | 318.8
83 | 94.7 | 0 | 147.4 | 11.4 | 946.8 | 852.1 | 3 | 41.1 | 401.8
84 | 189 | 0 | 164.9 | 11.6 | 944.7 | 755.8 | 3 | 35.3 | 362.6
85 | 282.8 | 0 | 183.8 | 10.3 | 942.7 | 659.9 | 3 | 28.3 | 323.7
86 | 151.2 | 0 | 153.9 | 15.9 | 1134.3 | 605 | 3 | 28.6 | 379.5
87 | 189 | 0 | 164.9 | 11.6 | 944.7 | 755.8 | 3 | 35.3 | 362.6
88 | 200.9 | 0 | 144.7 | 11.2 | 1004.6 | 803.7 | 3 | 24.4 | 286.3
89 | 189 | 0 | 164.9 | 11.6 | 944.7 | 755.8 | 3 | 35.3 | 362.6
90 | 177 | 0 | 186 | 11.1 | 884.9 | 707.9 | 3 | 39.3 | 439
91 | 189 | 0 | 145.9 | 22 | 944.7 | 755.8 | 3 | 40.6 | 389.9
92 | 189 | 0 | 164.9 | 11.6 | 944.7 | 755.8 | 3 | 35.3 | 362.6
93 | 189 | 0 | 174.9 | 9.5 | 944.7 | 755.8 | 3 | 24.1 | 337.9
94 | 189.2 | 0 | 170.1 | 10.1 | 926.1 | 756.7 | 7 | 46.2 | 374
95 | 262.2 | 0 | 175.5 | 8.6 | 1046.9 | 611.8 | 7 | 42.8 | 313.3
96 | 106.3 | 0 | 153.5 | 16.5 | 852.1 | 887.1 | 7 | 49.2 | 425
97 | 106.3 | 0 | 151.4 | 18.6 | 936 | 803.7 | 7 | 46.8 | 425
98 | 93.8 | 0 | 126.6 | 23.4 | 852.1 | 992.6 | 7 | 45.7 | 375
99 | 118.8 | 0 | 181.1 | 8.9 | 852.1 | 781.5 | 7 | 55.6 | 475
100 | 117.2 | 0 | 137.8 | 32.2 | 852.1 | 840.5 | 7 | 54.9 | 469
101 | 106.3 | 0 | 153.5 | 16.5 | 852.1 | 887.1 | 7 | 49.2 | 425
102 | 97.1 | 0 | 157.9 | 12.1 | 852.1 | 925.7 | 7 | 34.9 | 388.6
103 | 0 | 0 | 141.8 | 28.2 | 852.1 | 893.7 | 7 | 46.9 | 531.3
104 | 106.3 | 0 | 153.5 | 16.5 | 852.1 | 887.1 | 7 | 49.2 | 425
105 | 212.5 | 0 | 155.7 | 14.3 | 852.1 | 880.4 | 7 | 33.4 | 318.8
106 | 94.7 | 0 | 147.4 | 11.4 | 946.8 | 852.1 | 7 | 54.1 | 401.8
107 | 189 | 0 | 164.9 | 11.6 | 944.7 | 755.8 | 7 | 55.9 | 362.6
108 | 282.8 | 0 | 183.8 | 10.3 | 942.7 | 659.9 | 7 | 49.8 | 323.7
109 | 151.2 | 0 | 153.9 | 15.9 | 1134.3 | 605 | 7 | 47.1 | 379.5
110 | 189 | 0 | 164.9 | 11.6 | 944.7 | 755.8 | 7 | 55.9 | 362.6
111 | 200.9 | 0 | 144.7 | 11.2 | 1004.6 | 803.7 | 7 | 38 | 286.3
112 | 189 | 0 | 164.9 | 11.6 | 944.7 | 755.8 | 7 | 55.9 | 362.6
113 | 177 | 0 | 186 | 11.1 | 884.9 | 707.9 | 7 | 56.1 | 439
114 | 189 | 0 | 145.9 | 22 | 944.7 | 755.8 | 7 | 59.09 | 389.9
115 | 189 | 0 | 164.9 | 11.6 | 944.7 | 755.8 | 7 | 22.9 | 362.6
116 | 189 | 0 | 174.9 | 9.5 | 944.7 | 755.8 | 7 | 35.1 | 337.9
117 | 189.2 | 0 | 170.1 | 10.1 | 926.1 | 756.7 | 28 | 61.09 | 374
118 | 262.2 | 0 | 175.5 | 8.6 | 1046.9 | 611.8 | 28 | 59.8 | 313.3
119 | 106.3 | 0 | 153.5 | 16.5 | 852.1 | 887.1 | 28 | 60.29 | 425
120 | 106.3 | 0 | 151.4 | 18.6 | 936 | 803.7 | 28 | 61.8 | 425
121 | 93.8 | 0 | 126.6 | 23.4 | 852.1 | 992.6 | 28 | 56.7 | 375
122 | 118.8 | 0 | 181.1 | 8.9 | 852.1 | 781.5 | 28 | 68.3 | 475
123 | 117.2 | 0 | 137.8 | 32.2 | 852.1 | 840.5 | 28 | 66.9 | 469
124 | 106.3 | 0 | 153.5 | 16.5 | 852.1 | 887.1 | 28 | 60.29 | 425
125 | 97.1 | 0 | 157.9 | 12.1 | 852.1 | 925.7 | 28 | 50.7 | 388.6
126 | 0 | 0 | 141.8 | 28.2 | 852.1 | 893.7 | 28 | 56.4 | 531.3
127 | 106.3 | 0 | 153.5 | 16.5 | 852.1 | 887.1 | 28 | 60.29 | 425
128 | 212.5 | 0 | 155.7 | 14.3 | 852.1 | 880.4 | 28 | 55.5 | 318.8
129 | 94.7 | 0 | 147.4 | 11.4 | 946.8 | 852.1 | 28 | 68.5 | 401.8
130 | 189 | 0 | 164.9 | 11.6 | 944.7 | 755.8 | 28 | 71.3 | 362.6
131 | 282.8 | 0 | 183.8 | 10.3 | 942.7 | 659.9 | 28 | 74.7 | 323.7
132 | 151.2 | 0 | 153.9 | 15.9 | 1134.3 | 605 | 28 | 52.2 | 379.5
133 | 189 | 0 | 164.9 | 11.6 | 944.7 | 755.8 | 28 | 71.3 | 362.6
134 | 200.9 | 0 | 144.7 | 11.2 | 1004.6 | 803.7 | 28 | 67.7 | 286.3
135 | 189 | 0 | 164.9 | 11.6 | 944.7 | 755.8 | 28 | 71.3 | 362.6
136 | 177 | 0 | 186 | 11.1 | 884.9 | 707.9 | 28 | 66 | 439
137 | 189 | 0 | 145.9 | 22 | 944.7 | 755.8 | 28 | 74.5 | 389.9
138 | 189 | 0 | 164.9 | 11.6 | 944.7 | 755.8 | 28 | 71.3 | 362.6
139 | 189 | 0 | 174.9 | 9.5 | 944.7 | 755.8 | 28 | 49.9 | 337.9
140 | 189.2 | 0 | 170.1 | 10.1 | 926.1 | 756.7 | 56 | 63.4 | 374
141 | 262.2 | 0 | 175.5 | 8.6 | 1046.9 | 611.8 | 56 | 64.9 | 313.3
142 | 106.3 | 0 | 153.5 | 16.5 | 852.1 | 887.1 | 56 | 64.3 | 425
143 | 106.3 | 0 | 151.4 | 18.6 | 936 | 803.7 | 56 | 64.9 | 425
144 | 93.8 | 0 | 126.6 | 23.4 | 852.1 | 992.6 | 56 | 60.2 | 375
145 | 118.8 | 0 | 181.1 | 8.9 | 852.1 | 781.5 | 56 | 72.3 | 475
146 | 117.2 | 0 | 137.8 | 32.2 | 852.1 | 840.5 | 56 | 69.3 | 469
147 | 106.3 | 0 | 153.5 | 16.5 | 852.1 | 887.1 | 56 | 64.3 | 425
148 | 97.1 | 0 | 157.9 | 12.1 | 852.1 | 925.7 | 56 | 55.2 | 388.6
149 | 0 | 0 | 141.8 | 28.2 | 852.1 | 893.7 | 56 | 58.8 | 531.3
150 | 106.3 | 0 | 153.5 | 16.5 | 852.1 | 887.1 | 56 | 64.3 | 425
151 | 212.5 | 0 | 155.7 | 14.3 | 852.1 | 880.4 | 56 | 66.1 | 318.8
152 | 94.7 | 0 | 147.4 | 11.4 | 946.8 | 852.1 | 56 | 73.7 | 401.8
153 | 189 | 0 | 164.9 | 11.6 | 944.7 | 755.8 | 56 | 77.3 | 362.6
154 | 282.8 | 0 | 183.8 | 10.3 | 942.7 | 659.9 | 56 | 80.2 | 323.7
155 | 151.2 | 0 | 153.9 | 15.9 | 1134.3 | 605 | 56 | 54.9 | 379.5
156 | 189 | 0 | 164.9 | 11.6 | 944.7 | 755.8 | 56 | 77.3 | 362.6
157 | 200.9 | 0 | 144.7 | 11.2 | 1004.6 | 803.7 | 56 | 72.99 | 286.3
158 | 189 | 0 | 164.9 | 11.6 | 944.7 | 755.8 | 56 | 77.3 | 362.6
159 | 177 | 0 | 186 | 11.1 | 884.9 | 707.9 | 56 | 71.7 | 439
160 | 189 | 0 | 145.9 | 22 | 944.7 | 755.8 | 56 | 79.4 | 389.9
161 | 189 | 0 | 164.9 | 11.6 | 944.7 | 755.8 | 56 | 77.3 | 362.6
162 | 189 | 0 | 174.9 | 9.5 | 944.7 | 755.8 | 56 | 59.89 | 337.9
163 | 189.2 | 0 | 170.1 | 10.1 | 926.1 | 756.7 | 91 | 64.9 | 374
164 | 262.2 | 0 | 175.5 | 8.6 | 1046.9 | 611.8 | 91 | 66.6 | 313.3
165 | 106.3 | 0 | 153.5 | 16.5 | 852.1 | 887.1 | 91 | 65.2 | 425
166 | 106.3 | 0 | 151.4 | 18.6 | 936 | 803.7 | 91 | 66.7 | 425
167 | 93.8 | 0 | 126.6 | 23.4 | 852.1 | 992.6 | 91 | 62.5 | 375
168 | 118.8 | 0 | 181.1 | 8.9 | 852.1 | 781.5 | 91 | 74.19 | 475
169 | 117.2 | 0 | 137.8 | 32.2 | 852.1 | 840.5 | 91 | 70.7 | 469
170 | 106.3 | 0 | 153.5 | 16.5 | 852.1 | 887.1 | 91 | 65.2 | 425
171 | 97.1 | 0 | 157.9 | 12.1 | 852.1 | 925.7 | 91 | 57.6 | 388.6
172 | 0 | 0 | 141.8 | 28.2 | 852.1 | 893.7 | 91 | 59.2 | 531.3
173 | 106.3 | 0 | 153.5 | 16.5 | 852.1 | 887.1 | 91 | 65.2 | 425
174 | 212.5 | 0 | 155.7 | 14.3 | 852.1 | 880.4 | 91 | 68.1 | 318.8
175 | 94.7 | 0 | 147.4 | 11.4 | 946.8 | 852.1 | 91 | 75.5 | 401.8
176 | 189 | 0 | 164.9 | 11.6 | 944.7 | 755.8 | 91 | 79.3 | 362.6
177 | 151.2 | 0 | 153.9 | 15.9 | 1134.3 | 605 | 91 | 56.5 | 379.5
178 | 189 | 0 | 164.9 | 11.6 | 944.7 | 755.8 | 91 | 79.3 | 362.6
179 | 200.9 | 0 | 144.7 | 11.2 | 1004.6 | 803.7 | 91 | 76.8 | 286.3
180 | 189 | 0 | 164.9 | 11.6 | 944.7 | 755.8 | 91 | 79.3 | 362.6
181 | 177 | 0 | 186 | 11.1 | 884.9 | 707.9 | 91 | 73.3 | 439
182 | 189 | 0 | 145.9 | 22 | 944.7 | 755.8 | 91 | 82.6 | 389.9
183 | 189 | 0 | 164.9 | 11.6 | 944.7 | 755.8 | 91 | 79.3 | 362.6
184 | 189 | 0 | 174.9 | 9.5 | 944.7 | 755.8 | 91 | 67.8 | 337.9
185 | 0 | 96.7 | 189.3 | 4.5 | 967.1 | 870.3 | 3 | 11.58 | 222.4
186 | 0 | 96.7 | 189.3 | 4.5 | 967.1 | 870.3 | 14 | 24.45 | 222.4
187 | 0 | 96.7 | 189.3 | 4.5 | 967.1 | 870.3 | 28 | 24.89 | 222.4
188 | 0 | 96.7 | 189.3 | 4.5 | 967.1 | 870.3 | 56 | 29.45 | 222.4
189 | 0 | 96.7 | 189.3 | 4.5 | 967.1 | 870.3 | 100 | 40.71 | 222.4
190 | 0 | 94.6 | 197.9 | 4.6 | 947 | 852.2 | 3 | 10.38 | 233.8
191 | 0 | 94.6 | 197.9 | 4.6 | 947 | 852.2 | 14 | 22.14 | 233.8
192 | 0 | 94.6 | 197.9 | 4.6 | 947 | 852.2 | 28 | 22.84 | 233.8
193 | 0 | 94.6 | 197.9 | 4.6 | 947 | 852.2 | 56 | 27.66 | 233.8
194 | 0 | 94.6 | 197.9 | 4.6 | 947 | 852.2 | 100 | 34.56 | 233.8
195 | 0 | 100.5 | 165.6 | 7.5 | 1006.4 | 905.9 | 3 | 12.45 | 194.7
196 | 0 | 100.5 | 165.6 | 7.5 | 1006.4 | 905.9 | 14 | 24.99 | 194.7
197 | 0 | 100.5 | 165.6 | 7.5 | 1006.4 | 905.9 | 28 | 25.72 | 194.7
198 | 0 | 100.5 | 165.6 | 7.5 | 1006.4 | 905.9 | 56 | 33.96 | 194.7
199 | 0 | 100.5 | 165.6 | 7.5 | 1006.4 | 905.9 | 100 | 37.34 | 194.7
200 | 0 | 125.4 | 162.1 | 7.8 | 1090 | 804 | 3 | 15.04 | 190.7
201 | 0 | 125.4 | 162.1 | 7.8 | 1090 | 804 | 14 | 21.06 | 190.7
202 | 0 | 125.4 | 162.1 | 7.8 | 1090 | 804 | 28 | 26.4 | 190.7
203 | 0 | 125.4 | 162.1 | 7.8 | 1090 | 804 | 56 | 35.34 | 190.7
204 | 0 | 125.4 | 162.1 | 7.8 | 1090 | 804 | 100 | 40.57 | 190.7
205 | 0 | 121.6 | 180.3 | 5.7 | 1057.6 | 779.3 | 3 | 12.47 | 212.1
206 | 0 | 121.6 | 180.3 | 5.7 | 1057.6 | 779.3 | 14 | 20.92 | 212.1
207 | 0 | 121.6 | 180.3 | 5.7 | 1057.6 | 779.3 | 28 | 24.9 | 212.1
208 | 0 | 121.6 | 180.3 | 5.7 | 1057.6 | 779.3 | 56 | 34.2 | 212.1
209 | 0 | 121.6 | 180.3 | 5.7 | 1057.6 | 779.3 | 100 | 39.61 | 212.1
210 | 0 | 118.3 | 195.5 | 4.6 | 1029.4 | 758.6 | 3 | 10.03 | 230
211 | 0 | 118.3 | 195.5 | 4.6 | 1029.4 | 758.6 | 14 | 20.08 | 230
212 | 0 | 118.3 | 195.5 | 4.6 | 1029.4 | 758.6 | 28 | 24.48 | 230
213 | 0 | 118.3 | 195.5 | 4.6 | 1029.4 | 758.6 | 56 | 31.54 | 230
214 | 0 | 118.3 | 195.5 | 4.6 | 1029.4 | 758.6 | 100 | 35.34 | 230
215 | 0 | 125.2 | 161.9 | 9.9 | 1088.1 | 802.6 | 3 | 9.45 | 190.3
216 | 0 | 125.2 | 161.9 | 9.9 | 1088.1 | 802.6 | 14 | 22.72 | 190.3
217 | 0 | 125.2 | 161.9 | 9.9 | 1088.1 | 802.6 | 28 | 28.47 | 190.3
218 | 0 | 125.2 | 161.9 | 9.9 | 1088.1 | 802.6 | 56 | 38.56 | 190.3
219 | 0 | 125.2 | 161.9 | 9.9 | 1088.1 | 802.6 | 100 | 40.39 | 190.3
220 | 0 | 163.3 | 176.5 | 4.5 | 1058.6 | 780.1 | 3 | 10.76 | 166.1
221 | 0 | 163.3 | 176.5 | 4.5 | 1058.6 | 780.1 | 14 | 25.48 | 166.1
222 | 0 | 163.3 | 176.5 | 4.5 | 1058.6 | 780.1 | 28 | 21.54 | 166.1
223 | 0 | 163.3 | 176.5 | 4.5 | 1058.6 | 780.1 | 56 | 28.63 | 166.1
224 | 0 | 163.3 | 176.5 | 4.5 | 1058.6 | 780.1 | 100 | 33.54 | 166.1
225 | 42.1 | 163.8 | 121.8 | 5.7 | 1058.7 | 780.1 | 3 | 7.75 | 168
226 | 42.1 | 163.8 | 121.8 | 5.7 | 1058.7 | 780.1 | 14 | 17.82 | 168
227 | 42.1 | 163.8 | 121.8 | 5.7 | 1058.7 | 780.1 | 28 | 24.24 | 168
228 | 42.1 | 163.8 | 121.8 | 5.7 | 1058.7 | 780.1 | 56 | 32.85 | 168
229 | 42.1 | 163.8 | 121.8 | 5.7 | 1058.7 | 780.1 | 100 | 39.23 | 168
230 | 98.1 | 24.5 | 181.7 | 6.9 | 1065.8 | 785.4 | 3 | 18 | 213.7
231 | 98.1 | 24.5 | 181.7 | 6.9 | 1065.8 | 785.4 | 14 | 30.39 | 213.7
232 | 98.1 | 24.5 | 181.7 | 6.9 | 1065.8 | 785.4 | 28 | 45.71 | 213.7
233 | 98.1 | 24.5 | 181.7 | 6.9 | 1065.8 | 785.4 | 56 | 50.77 | 213.7
234 | 98.1 | 24.5 | 181.7 | 6.9 | 1065.8 | 785.4 | 100 | 53.9 | 213.7
235 | 98.1 | 24.5 | 181.7 | 6.7 | 1066 | 785.5 | 3 | 13.18 | 213.8
236 | 98.1 | 24.5 | 181.7 | 6.7 | 1066 | 785.5 | 14 | 17.84 | 213.8
237 | 98.1 | 24.5 | 181.7 | 6.7 | 1066 | 785.5 | 28 | 40.23 | 213.8
238 | 98.1 | 24.5 | 181.7 | 6.7 | 1066 | 785.5 | 56 | 47.13 | 213.8
239 | 98.1 | 24.5 | 181.7 | 6.7 | 1066 | 785.5 | 100 | 49.97 | 213.8
240 | 0 | 118.2 | 195.2 | 6.1 | 1028.1 | 757.6 | 3 | 13.36 | 229.7
241 | 0 | 118.2 | 195.2 | 6.1 | 1028.1 | 757.6 | 14 | 22.32 | 229.7
242 | 0 | 118.2 | 195.2 | 6.1 | 1028.1 | 757.6 | 28 | 24.54 | 229.7
243 | 0 | 118.2 | 195.2 | 6.1 | 1028.1 | 757.6 | 56 | 31.35 | 229.7
244 | 0 | 118.2 | 195.2 | 6.1 | 1028.1 | 757.6 | 100 | 40.86 | 229.7
245 | 0 | 94.1 | 186.7 | 7 | 949.9 | 847 | 3 | 19.93 | 238.1
246 | 0 | 94.1 | 186.7 | 7 | 949.9 | 847 | 14 | 25.69 | 238.1
247 | 0 | 94.1 | 186.7 | 7 | 949.9 | 847 | 28 | 30.23 | 238.1
248 | 0 | 94.1 | 186.7 | 7 | 949.9 | 847 | 56 | 39.59 | 238.1
249 | 0 | 94.1 | 186.7 | 7 | 949.9 | 847 | 100 | 44.3 | 238.1
250 | 0 | 95.7 | 187.4 | 5.5 | 956.9 | 861.2 | 3 | 13.82 | 250
251 | 0 | 95.7 | 187.4 | 5.5 | 956.9 | 861.2 | 14 | 24.92 | 250
252 | 0 | 95.7 | 187.4 | 5.5 | 956.9 | 861.2 | 28 | 29.22 | 250
253 | 0 | 95.7 | 187.4 | 5.5 | 956.9 | 861.2 | 56 | 38.33 | 250
254 | 0 | 95.7 | 187.4 | 5.5 | 956.9 | 861.2 | 100 | 42.35 | 250
255 | 0 | 100.4 | 159.3 | 8.7 | 1007.8 | 903.6 | 3 | 13.54 | 212.5
256 | 0 | 100.4 | 159.3 | 8.7 | 1007.8 | 903.6 | 14 | 26.31 | 212.5
257 | 0 | 100.4 | 159.3 | 8.7 | 1007.8 | 903.6 | 28 | 31.64 | 212.5
258 | 0 | 100.4 | 159.3 | 8.7 | 1007.8 | 903.6 | 56 | 42.55 | 212.5
259 | 0 | 100.4 | 159.3 | 8.7 | 1007.8 | 903.6 | 100 | 42.92 | 212.5
260 | 0 | 100.4 | 159.4 | 10.4 | 1003.8 | 903.8 | 3 | 13.33 | 212.6
261 | 0 | 100.4 | 159.4 | 10.4 | 1003.8 | 903.8 | 14 | 25.37 | 212.6
262 | 0 | 100.4 | 159.4 | 10.4 | 1003.8 | 903.8 | 28 | 37.4 | 212.6
263 | 0 | 100.4 | 159.4 | 10.4 | 1003.8 | 903.8 | 56 | 44.4 | 212.6
264 | 0 | 100.4 | 159.4 | 10.4 | 1003.8 | 903.8 | 100 | 47.74 | 212.6
265 | 0 | 124.8 | 159 | 7.8 | 1085.4 | 799.5 | 3 | 19.52 | 212
266 | 0 | 124.8 | 159 | 7.8 | 1085.4 | 799.5 | 14 | 31.35 | 212
267 | 0 | 124.8 | 159 | 7.8 | 1085.4 | 799.5 | 28 | 38.5 | 212
268 | 0 | 124.8 | 159 | 7.8 | 1085.4 | 799.5 | 56 | 45.08 | 212
269 | 0 | 124.8 | 159 | 7.8 | 1085.4 | 799.5 | 100 | 47.82 | 212
270 | 0 | 121.6 | 174 | 6.7 | 1056.4 | 778.5 | 3 | 15.44 | 231.8
271 | 0 | 121.6 | 174 | 6.7 | 1056.4 | 778.5 | 14 | 26.77 | 231.8
272 | 0 | 121.6 | 174 | 6.7 | 1056.4 | 778.5 | 28 | 33.73 | 231.8
273 | 0 | 121.6 | 174 | 6.7 | 1056.4 | 778.5 | 56 | 42.7 | 231.8
274 | 0 | 121.6 | 174 | 6.7 | 1056.4 | 778.5 | 100 | 45.84 | 231.8
275 | 0 | 118.3 | 188.5 | 5.8 | 1028.4 | 757.7 | 3 | 17.22 | 251.4
276 | 0 | 118.3 | 188.5 | 5.8 | 1028.4 | 757.7 | 14 | 29.93 | 251.4
277 | 0 | 118.3 | 188.5 | 5.8 | 1028.4 | 757.7 | 28 | 29.65 | 251.4
278 | 0 | 118.3 | 188.5 | 5.8 | 1028.4 | 757.7 | 56 | 36.97 | 251.4
279 | 0 | 118.3 | 188.5 | 5.8 | 1028.4 | 757.7 | 100 | 43.58 | 251.4
280 | 0 | 118.3 | 188.5 | 6.4 | 1028.4 | 757.7 | 3 | 13.12 | 251.4
281 | 0 | 118.3 | 188.5 | 6.4 | 1028.4 | 757.7 | 14 | 24.43 | 251.4
282 | 0 | 118.3 | 188.5 | 6.4 | 1028.4 | 757.7 | 28 | 32.66 | 251.4
283 | 0 | 118.3 | 188.5 | 6.4 | 1028.4 | 757.7 | 56 | 36.64 | 251.4
284 | 0 | 118.3 | 188.5 | 6.4 | 1028.4 | 757.7 | 100 | 44.21 | 251.4
285 | 0 | 167 | 169.6 | 7.6 | 1055.6 | 777.8 | 3 | 13.62 | 181.4
286 | 0 | 167 | 169.6 | 7.6 | 1055.6 | 777.8 | 14 | 21.6 | 181.4
287 | 0 | 167 | 169.6 | 7.6 | 1055.6 | 777.8 | 28 | 27.77 | 181.4
288 | 0 | 167 | 169.6 | 7.6 | 1055.6 | 777.8 | 56 | 35.57 | 181.4
289 | 0 | 167 | 169.6 | 7.6 | 1055.6 | 777.8 | 100 | 45.37 | 181.4
290 | 45.2 | 122 | 170.2 | 8.2 | 1059.4 | 780.7 | 3 | 7.32 | 182
291 | 45.2 | 122 | 170.2 | 8.2 | 1059.4 | 780.7 | 14 | 21.5 | 182
292 | 45.2 | 122 | 170.2 | 8.2 | 1059.4 | 780.7 | 28 | 31.27 | 182
293 | 45.2 | 122 | 170.2 | 8.2 | 1059.4 | 780.7 | 56 | 43.5 | 182
294 | 45.2 | 122 | 170.2 | 8.2 | 1059.4 | 780.7 | 100 | 48.67 | 182
295 | 42.2 | 124.3 | 158.3 | 10.8 | 1080.8 | 796.2 | 3 | 7.4 | 168.9
296 | 42.2 | 124.3 | 158.3 | 10.8 | 1080.8 | 796.2 | 14 | 23.51 | 168.9
297 | 42.2 | 124.3 | 158.3 | 10.8 | 1080.8 | 796.2 | 28 | 31.12 | 168.9
298 | 42.2 | 124.3 | 158.3 | 10.8 | 1080.8 | 796.2 | 56 | 39.15 | 168.9
299 | 42.2 | 124.3 | 158.3 | 10.8 | 1080.8 | 796.2 | 100 | 48.15 | 168.9
300 | 0 | 96.2 | 168.1 | 9.4 | 961.2 | 865 | 3 | 22.5 | 290.4
301 | 0 | 96.2 | 168.1 | 9.4 | 961.2 | 865 | 14 | 34.67 | 290.4
302 | 0 | 96.2 | 168.1 | 9.4 | 961.2 | 865 | 28 | 34.74 | 290.4
303 | 0 | 96.2 | 168.1 | 9.4 | 961.2 | 865 | 56 | 45.08 | 290.4
304 | 0 | 96.2 | 168.1 | 9.4 | 961.2 | 865 | 100 | 48.97 | 290.4
305 | 0 | 97.4 | 160.6 | 11.8 | 973.9 | 875.6 | 3 | 23.14 | 277.1
306 | 0 | 97.4 | 160.6 | 11.8 | 973.9 | 875.6 | 14 | 41.89 | 277.1
307 | 0 | 97.4 | 160.6 | 11.8 | 973.9 | 875.6 | 28 | 48.28 | 277.1
308 | 0 | 97.4 | 160.6 | 11.8 | 973.9 | 875.6 | 56 | 51.04 | 277.1
309 | 0 | 97.4 | 160.6 | 11.8 | 973.9 | 875.6 | 100 | 55.64 | 277.1
310 | 0 | 95.6 | 171.5 | 8.9 | 955.1 | 859.2 | 3 | 22.95 | 295.7
311 | 0 | 95.6 | 171.5 | 8.9 | 955.1 | 859.2 | 14 | 35.23 | 295.7
312 | 0 | 95.6 | 171.5 | 8.9 | 955.1 | 859.2 | 28 | 39.94 | 295.7
313 | 0 | 95.6 | 171.5 | 8.9 | 955.1 | 859.2 | 56 | 48.72 | 295.7
314 | 0 | 95.6 | 171.5 | 8.9 | 955.1 | 859.2 | 100 | 52.04 | 295.7
315 | 0 | 99.9 | 146.1 | 12.4 | 1006 | 899.8 | 3 | 21.02 | 251.8
316 | 0 | 99.9 | 146.1 | 12.4 | 1006 | 899.8 | 14 | 33.36 | 251.8
317 | 0 | 99.9 | 146.1 | 12.4 | 1006 | 899.8 | 28 | 33.94 | 251.8
318 | 0 | 99.9 | 146.1 | 12.4 | 1006 | 899.8 | 56 | 44.14 | 251.8
319 | 0 | 99.9 | 146.1 | 12.4 | 1006 | 899.8 | 100 | 45.37 | 251.8
320 | 0 | 98.8 | 158.1 | 12.8 | 987.8 | 889 | 3 | 15.36 | 249.1
321 | 0 | 98.8 | 158.1 | 12.8 | 987.8 | 889 | 14 | 28.68 | 249.1
322 | 0 | 98.8 | 158.1 | 12.8 | 987.8 | 889 | 28 | 30.85 | 249.1
323 | 0 | 98.8 | 158.1 | 12.8 | 987.8 | 889 | 56 | 42.03 | 249.1
324 | 0 | 98.8 | 158.1 | 12.8 | 987.8 | 889 | 100 | 51.06 | 249.1
325 | 0 | 98.8 | 146.3 | 14.2 | 987.8 | 889 | 3 | 21.78 | 252.3
326 | 0 | 98.8 | 146.3 | 14.2 | 987.8 | 889 | 14 | 42.29 | 252.3
327 | 0 | 98.8 | 146.3 | 14.2 | 987.8 | 889 | 28 | 50.6 | 252.3
328 | 0 | 98.8 | 146.3 | 14.2 | 987.8 | 889 | 56 | 55.83 | 252.3
329 | 0 | 98.8 | 146.3 | 14.2 | 987.8 | 889 | 100 | 60.95 | 252.3
330 | 0 | 125.1 | 143.3 | 12 | 1086.8 | 800.9 | 3 | 23.52 | 246.8
331 | 0 | 125.1 | 143.3 | 12 | 1086.8 | 800.9 | 14 | 42.22 | 246.8
332 | 0 | 125.1 | 143.3 | 12 | 1086.8 | 800.9 | 28 | 52.5 | 246.8
333 | 0 | 125.1 | 143.3 | 12 | 1086.8 | 800.9 | 56 | 60.32 | 246.8
334 | 0 | 125.1 | 143.3 | 12 | 1086.8 | 800.9 | 100 | 66.42 | 246.8
335 | 0 | 121.4 | 159.5 | 9.9 | 1053.6 | 777.5 | 3 | 23.8 | 275.1
336 | 0 | 121.4 | 159.5 | 9.9 | 1053.6 | 777.5 | 14 | 38.77 | 275.1
337 | 0 | 121.4 | 159.5 | 9.9 | 1053.6 | 777.5 | 28 | 51.33 | 275.1
338 | 0 | 121.4 | 159.5 | 9.9 | 1053.6 | 777.5 | 56 | 56.85 | 275.1
339 | 0 | 121.4 | 159.5 | 9.9 | 1053.6 | 777.5 | 100 | 58.61 | 275.1
340 | 0 | 117.5 | 174.8 | 9.5 | 1022.8 | 753.5 | 3 | 21.91 | 297.2
341 | 0 | 117.5 | 174.8 | 9.5 | 1022.8 | 753.5 | 14 | 36.99 | 297.2
342 | 0 | 117.5 | 174.8 | 9.5 | 1022.8 | 753.5 | 28 | 47.4 | 297.2
343 | 0 | 117.5 | 174.8 | 9.5 | 1022.8 | 753.5 | 56 | 51.96 | 297.2
344 | 0 | 117.5 | 174.8 | 9.5 | 1022.8 | 753.5 | 100 | 56.74 | 297.2
345 | 0 | 174.7 | 154.8 | 10.2 | 1053.5 | 776.4 | 3 | 17.57 | 213.7
346 | 0 | 174.7 | 154.8 | 10.2 | 1053.5 | 776.4 | 14 | 33.73 | 213.7
347 | 0 | 174.7 | 154.8 | 10.2 | 1053.5 | 776.4 | 28 | 40.15 | 213.7
348 | 0 | 174.7 | 154.8 | 10.2 | 1053.5 | 776.4 | 56 | 46.64 | 213.7
349 | 0 | 174.7 | 154.8 | 10.2 | 1053.5 | 776.4 | 100 | 50.08 | 213.7
350 | 0 | 174.2 | 154.6 | 11.7 | 1052.3 | 775.5 | 3 | 17.37 | 213.5
351 | 0 | 174.2 | 154.6 | 11.7 | 1052.3 | 775.5 | 14 | 33.7 | 213.5
352 | 0 | 174.2 | 154.6 | 11.7 | 1052.3 | 775.5 | 28 | 45.94 | 213.5
353 | 0 | 174.2 | 154.6 | 11.7 | 1052.3 | 775.5 | 56 | 51.43 | 213.5
354 | 0 | 174.2 | 154.6 | 11.7 | 1052.3 | 775.5 | 100 | 59.3 | 213.5
355 | 97.8 | 24.5 | 160.7 | 11.2 | 1061.7 | 782.5 | 3 | 30.45 | 277.2
356 | 97.8 | 24.5 | 160.7 | 11.2 | 1061.7 | 782.5 | 14 | 47.71 | 277.2
357 | 97.8 | 24.5 | 160.7 | 11.2 | 1061.7 | 782.5 | 28 | 63.14 | 277.2
358 | 97.8 | 24.5 | 160.7 | 11.2 | 1061.7 | 782.5 | 56 | 66.82 | 277.2
359 | 97.8 | 24.5 | 160.7 | 11.2 | 1061.7 | 782.5 | 100 | 66.95 | 277.2
360 | 54.6 | 123.8 | 140.8 | 11.9 | 1075.7 | 792.7 | 3 | 27.42 | 218.2
361 | 54.6 | 123.8 | 140.8 | 11.9 | 1075.7 | 792.7 | 14 | 35.96 | 218.2
362 | 54.6 | 123.8 | 140.8 | 11.9 | 1075.7 | 792.7 | 28 | 55.51 | 218.2
363 | 54.6 | 123.8 | 140.8 | 11.9 | 1075.7 | 792.7 | 56 | 61.99 | 218.2
364 | 54.6 | 123.8 | 140.8 | 11.9 | 1075.7 | 792.7 | 100 | 63.53 | 218.2
365 | 53.8 | 121.9 | 155.6 | 9.6 | 1014.3 | 780.6 | 3 | 18.02 | 214.9
366 | 53.8 | 121.9 | 155.6 | 9.6 | 1014.3 | 780.6 | 14 | 38.6 | 214.9
367 | 53.8 | 121.9 | 155.6 | 9.6 | 1014.3 | 780.6 | 28 | 52.2 | 214.9
368 | 53.8 | 121.9 | 155.6 | 9.6 | 1014.3 | 780.6 | 56 | 53.96 | 214.9
369 | 53.8 | 121.9 | 155.6 | 9.6 | 1014.3 | 780.6 | 100 | 56.63 | 214.9
370 | 0 | 124.1 | 158.5 | 11.3 | 1078.7 | 794.9 | 3 | 15.34 | 218.9
371 | 0 | 124.1 | 158.5 | 11.3 | 1078.7 | 794.9 | 14 | 26.05 | 218.9
372 | 0 | 124.1 | 158.5 | 11.3 | 1078.7 | 794.9 | 28 | 30.22 | 218.9
373 | 0 | 124.1 | 158.5 | 11.3 | 1078.7 | 794.9 | 56 | 37.27 | 218.9
374 | 0 | 124.1 | 158.5 | 11.3 | 1078.7 | 794.9 | 100 | 46.23 | 218.9
375 | 0 | 0 | 214.6 | 0 | 1003.5 | 762.4 | 3 | 16.28 | 376
376 | 0 | 0 | 214.6 | 0 | 1003.5 | 762.4 | 14 | 25.62 | 376
377 | 0 | 0 | 214.6 | 0 | 1003.5 | 762.4 | 28 | 31.97 | 376
378 | 0 | 0 | 214.6 | 0 | 1003.5 | 762.4 | 56 | 36.3 | 376
379 | 0 | 0 | 214.6 | 0 | 1003.5 | 762.4 | 100 | 43.06 | 376
380 | 0 | 0 | 140 | 4 | 966 | 853 | 28 | 67.57 | 500
381 | 0 | 59 | 142 | 1.9 | 1098 | 641 | 28 | 57.23 | 475
382 | 137 | 0 | 145 | 5.9 | 1130 | 745 | 28 | 81.75 | 315
383 | 0 | 60 | 195 | 0 | 1030 | 630 | 28 | 64.02 | 505
384 | 0 | 0 | 165 | 11.3 | 1030 | 745 | 28 | 78.8 | 451
385 | 0 | 0 | 162 | 8.2 | 801 | 802 | 28 | 41.37 | 516
386 | 0 | 0 | 170 | 5.2 | 855 | 855 | 28 | 60.28 | 520
387 | 0 | 0 | 185 | 6.9 | 920 | 720 | 28 | 56.83 | 528
388 | 0 | 0 | 175 | 5.2 | 870 | 805 | 28 | 51.02 | 520
389 | 0 | 136 | 158 | 20 | 903 | 768 | 28 | 55.55 | 385
390 | 0 | 0 | 200 | 3 | 1124.4 | 613.2 | 28 | 44.13 | 500.1
391 | 50 | 0 | 200 | 3 | 1124.4 | 613.2 | 28 | 39.38 | 450.1
392 | 17.2 | 158 | 167 | 20.8 | 967 | 633 | 28 | 55.65 | 397
393 | 17.5 | 163 | 167 | 17.9 | 996 | 652 | 28 | 47.28 | 333
394 | 17.6 | 158 | 189 | 15.3 | 967 | 633 | 28 | 44.33 | 334
395 | 0 | 0 | 175 | 0 | 1120 | 695 | 28 | 52.3 | 405
396 | 200 | 0 | 190 | 0 | 1145 | 660 | 28 | 49.25 | 200
397 | 0 | 0 | 162 | 8.3 | 801 | 802 | 28 | 41.37 | 516
398 | 116 | 119 | 184 | 5.7 | 833 | 880 | 28 | 29.16 | 145
399 | 128 | 122 | 182 | 6.4 | 824 | 879 | 28 | 39.4 | 160
400 | 156 | 0 | 189 | 5.9 | 981 | 760 | 28 | 39.3 | 234
401 | 180 | 95 | 159 | 9.5 | 860 | 800 | 28 | 67.87 | 250
402 | 0 | 0 | 162 | 9.5 | 1044 | 662 | 28 | 58.52 | 475
403 | 190 | 0 | 163 | 7.6 | 1031 | 685 | 28 | 53.58 | 285
404 | 119 | 0 | 160 | 9 | 1061 | 657 | 28 | 59 | 356
405 | 180 | 120 | 162 | 10.4 | 830 | 765 | 28 | 76.24 | 275
406 | 0 | 0 | 151 | 9 | 1033 | 655 | 28 | 69.84 | 500
407 | 0 | 143.6 | 163.8 | 0 | 1005.6 | 900.9 | 3 | 14.4 | 165
408 | 128.5 | 132.1 | 175.1 | 8.1 | 1005.8 | 746.6 | 3 | 19.42 | 165
409 | 129.8 | 118.6 | 179.9 | 3.6 | 1007.3 | 746.8 | 3 | 20.73 | 178
410 | 129.9 | 128.6 | 175.5 | 7.8 | 1006.3 | 746.6 | 3 | 14.94 | 167.4
411 | 13.6 | 172.4 | 156.8 | 4.1 | 1006.3 | 856.4 | 3 | 21.29 | 172.4
412 | 50.1 | 173.5 | 164.8 | 6.5 | 1006.2 | 793.5 | 3 | 23.08 | 173.5
413 | 75.4 | 167 | 164 | 7.9 | 1007.3 | 770.1 | 3 | 15.52 | 167
414 | 93.4 | 159.9 | 172.3 | 9.7 | 1007.2 | 746.6 | 3 | 15.82 | 173.8
415 | 0 | 125.2 | 166.6 | 9.9 | 1079 | 798.9 | 3 | 12.55 | 190.3
416 | 0 | 95.7 | 191.8 | 5.3 | 948.9 | 857.2 | 3 | 8.49 | 250
417 | 0 | 174.2 | 159.2 | 11.7 | 1043.6 | 771.9 | 3 | 15.61 | 213.5
418 | 0 | 100.5 | 170.2 | 7.5 | 998 | 901.8 | 3 | 12.18 | 194.7
419 | 0 | 118.3 | 192.9 | 5.8 | 1043.6 | 754.3 | 3 | 11.98 | 251.4
420 | 0 | 143.6 | 163.8 | 0 | 1005.6 | 900.9 | 14 | 16.88 | 165
421 | 128.5 | 132.1 | 175.1 | 8.1 | 1005.8 | 746.6 | 14 | 33.09 | 165
422 | 129.8 | 118.6 | 179.9 | 3.6 | 1007.3 | 746.8 | 14 | 34.24 | 178
423 | 129.9 | 128.6 | 175.5 | 7.8 | 1006.3 | 746.6 | 14 | 31.81 | 167.4
424 | 13.6 | 172.4 | 156.8 | 4.1 | 1006.3 | 856.4 | 14 | 29.75 | 172.4
425 | 50.1 | 173.5 | 164.8 | 6.5 | 1006.2 | 793.5 | 14 | 33.01 | 173.5
426 | 75.4 | 167 | 164 | 7.9 | 1007.3 | 770.1 | 14 | 32.9 | 167
427 | 93.4 | 159.9 | 172.3 | 9.7 | 1007.2 | 746.6 | 14 | 29.55 | 173.8
428 | 0 | 125.2 | 166.6 | 9.9 | 1079 | 798.9 | 14 | 19.42 | 190.3
429 | 0 | 95.7 | 191.8 | 5.3 | 948.9 | 857.2 | 14 | 24.66 | 250
430 | 0 | 174.2 | 159.2 | 11.7 | 1043.6 | 771.9 | 14 | 29.59 | 213.5
431 | 0 | 100.5 | 170.2 | 7.5 | 998 | 901.8 | 14 | 24.28 | 194.7
432 | 0 | 118.3 | 192.9 | 5.8 | 1043.6 | 754.3 | 14 | 20.73 | 251.4
433 | 0 | 143.6 | 163.8 | 0 | 1005.6 | 900.9 | 28 | 26.2 | 165
434 | 128.5 | 132.1 | 175.1 | 8.1 | 1005.8 | 746.6 | 28 | 46.39 | 165
435 | 129.8 | 118.6 | 179.9 | 3.6 | 1007.3 | 746.8 | 28 | 39.16 | 178
436 | 129.9 | 128.6 | 175.5 | 7.8 | 1006.3 | 746.6 | 28 | 41.2 | 167.4
437 | 13.6 | 172.4 | 156.8 | 4.1 | 1006.3 | 856.4 | 28 | 33.69 | 172.4
438 | 50.1 | 173.5 | 164.8 | 6.5 | 1006.2 | 793.5 | 28 | 38.2 | 173.5
439 | 75.4 | 167 | 164 | 7.9 | 1007.3 | 770.1 | 28 | 41.41 | 167
440 | 93.4 | 159.9 | 172.3 | 9.7 | 1007.2 | 746.6 | 28 | 37.81 | 173.8
441 | 0 | 125.2 | 166.6 | 9.9 | 1079 | 798.9 | 28 | 24.85 | 190.3
442 | 0 | 95.7 | 191.8 | 5.3 | 948.9 | 857.2 | 28 | 27.22 | 250
443 | 0 | 174.2 | 159.2 | 11.7 | 1043.6 | 771.9 | 28 | 44.64 | 213.5
444 | 0 | 100.5 | 170.2 | 7.5 | 998 | 901.8 | 28 | 37.27 | 194.7
445 | 0 | 118.3 | 192.9 | 5.8 | 1043.6 | 754.3 | 28 | 33.27 | 251.4
446 | 0 | 143.6 | 163.8 | 0 | 1005.6 | 900.9 | 56 | 36.56 | 165
447 | 128.5 | 132.1 | 175.1 | 8.1 | 1005.8 | 746.6 | 56 | 53.72 | 165
448 | 129.8 | 118.6 | 179.9 | 3.6 | 1007.3 | 746.8 | 56 | 48.59 | 178
449 | 129.9 | 128.6 | 175.5 | 7.8 | 1006.3 | 746.6 | 56 | 51.72 | 167.4
450 | 13.6 | 172.4 | 156.8 | 4.1 | 1006.3 | 856.4 | 56 | 35.85 | 172.4
451 | 50.1 | 173.5 | 164.8 | 6.5 | 1006.2 | 793.5 | 56 | 53.77 | 173.5
452 | 75.4 | 167 | 164 | 7.9 | 1007.3 | 770.1 | 56 | 53.46 | 167
453 | 93.4 | 159.9 | 172.3 | 9.7 | 1007.2 | 746.6 | 56 | 48.99 | 173.8
454 | 0 | 125.2 | 166.6 | 9.9 | 1079 | 798.9 | 56 | 31.72 | 190.3
455 | 0 | 95.7 | 191.8 | 5.3 | 948.9 | 857.2 | 56 | 39.64 | 250
456 | 0 | 174.2 | 159.2 | 11.7 | 1043.6 | 771.9 | 56 | 51.26 | 213.5
457 | 0 | 100.5 | 170.2 | 7.5 | 998 | 901.8 | 56 | 43.39 | 194.7
458 | 0 | 118.3 | 192.9 | 5.8 | 1043.6 | 754.3 | 56 | 39.27 | 251.4
459 | 0 | 143.6 | 163.8 | 0 | 1005.6 | 900.9 | 100 | 37.96 | 165
460 | 128.5 | 132.1 | 175.1 | 8.1 | 1005.8 | 746.6 | 100 | 55.02 | 165
461 | 129.8 | 118.6 | 179.9 | 3.6 | 1007.3 | 746.8 | 100 | 49.99 | 178
462 | 129.9 | 128.6 | 175.5 | 7.8 | 1006.3 | 746.6 | 100 | 53.66 | 167.4
463 | 13.6 | 172.4 | 156.8 | 4.1 | 1006.3 | 856.4 | 100 | 37.68 | 172.4
464 | 50.1 | 173.5 | 164.8 | 6.5 | 1006.2 | 793.5 | 100 | 56.06 | 173.5
465 | 75.4 | 167 | 164 | 7.9 | 1007.3 | 770.1 | 100 | 56.81 | 167
466 | 93.4 | 159.9 | 172.3 | 9.7 | 1007.2 | 746.6 | 100 | 50.94 | 173.8
467 | 0 | 125.2 | 166.6 | 9.9 | 1079 | 798.9 | 100 | 33.56 | 190.3
468 | 0 | 95.7 | 191.8 | 5.3 | 948.9 | 857.2 | 100 | 41.16 | 250
469 | 0 | 174.2 | 159.2 | 11.7 | 1043.6 | 771.9 | 100 | 52.96 | 213.5
470 | 0 | 100.5 | 170.2 | 7.5 | 998 | 901.8 | 100 | 44.28 | 194.7
471 | 0 | 118.3 | 192.9 | 5.8 | 1043.6 | 754.3 | 100 | 40.15 | 251.4
472 | 24 | 79 | 162 | 11.6 | 967 | 712 | 28 | 57.03 | 446
473 | 24 | 79 | 162 | 11.6 | 967 | 712 | 28 | 44.42 | 446
474 | 24 | 79 | 162 | 11.6 | 967 | 712 | 28 | 51.02 | 446
475 | 24 | 79 | 162 | 10.3 | 967 | 712 | 28 | 53.39 | 446
476 | 24 | 79 | 162 | 11.6 | 967 | 712 | 3 | 35.36 | 446
477 | 24 | 79 | 162 | 11.6 | 967 | 712 | 3 | 25.02 | 446
478 | 24 | 79 | 162 | 11.6 | 967 | 712 | 3 | 23.35 | 446
479 | 24 | 79 | 162 | 11.6 | 967 | 712 | 7 | 52.01 | 446
480 | 24 | 79 | 162 | 11.6 | 967 | 712 | 7 | 38.02 | 446
481 | 24 | 79 | 162 | 11.6 | 967 | 712 | 7 | 39.3 | 446
482 | 24 | 79 | 162 | 11.6 | 967 | 712 | 56 | 61.07 | 446
483 | 24 | 79 | 162 | 11.6 | 967 | 712 | 56 | 56.14 | 446
484 | 24 | 79 | 162 | 11.6 | 967 | 712 | 56 | 55.25 | 446
485 | 24 | 79 | 162 | 10.3 | 967 | 712 | 56 | 54.77 | 446
486 | 20 | 94 | 157 | 14.3 | 938 | 845 | 28 | 50.24 | 387
487 | 20 | 94 | 157 | 13.9 | 938 | 845 | 28 | 46.68 | 387
488 | 20 | 94 | 157 | 11.6 | 938 | 845 | 28 | 46.68 | 387
489 | 20 | 94 | 157 | 14.3 | 938 | 845 | 3 | 22.75 | 387
490 | 20 | 94 | 157 | 13.9 | 938 | 845 | 3 | 25.51 | 387
491 | 20 | 94 | 157 | 11.6 | 938 | 845 | 3 | 34.77 | 387
492 | 20 | 94 | 157 | 14.3 | 938 | 845 | 7 | 36.84 | 387
493 | 20 | 94 | 157 | 13.9 | 938 | 845 | 7 | 45.9 | 387
494 | 20 | 94 | 157 | 11.6 | 938 | 845 | 7 | 41.67 | 387
495 | 20 | 94 | 157 | 14.3 | 938 | 845 | 56 | 56.34 | 387
496 | 20 | 94 | 157 | 13.9 | 938 | 845 | 56 | 47.97 | 387
497 | 20 | 94 | 157 | 11.6 | 938 | 845 | 56 | 61.46 | 387
498 | 19 | 97 | 145 | 13.1 | 967 | 871 | 28 | 44.03 | 355
499 | 19 | 97 | 145 | 12.3 | 967 | 871 | 28 | 55.45 | 355
500 | 26 | 123 | 210 | 3.9 | 882 | 699 | 28 | 55.55 | 491
501 | 26 | 123 | 201 | 3.9 | 822 | 699 | 28 | 57.92 | 491
502 | 26 | 123 | 210 | 3.9 | 882 | 699 | 3 | 25.61 | 491
503 | 26 | 123 | 210 | 3.9 | 882 | 699 | 7 | 33.49 | 491
504 | 26 | 123 | 210 | 3.9 | 882 | 699 | 56 | 59.59 | 491
505 | 26 | 123 | 201 | 3.9 | 822 | 699 | 3 | 29.55 | 491
506 | 26 | 123 | 201 | 3.9 | 822 | 699 | 7 | 37.92 | 491
507 | 26 | 123 | 201 | 3.9 | 822 | 699 | 56 | 61.86 | 491
508 | 22 | 132 | 178 | 8.5 | 822 | 750 | 28 | 62.05 | 424
509 | 22 | 132 | 178 | 8.5 | 882 | 750 | 3 | 32.01 | 424
510 | 22 | 132 | 168 | 8.9 | 822 | 750 | 28 | 72.1 | 424
511 | 22 | 132 | 178 | 8.5 | 822 | 750 | 7 | 39 | 424
512 | 22 | 132 | 178 | 8.5 | 822 | 750 | 56 | 65.7 | 424
513 | 22 | 132 | 168 | 8.9 | 822 | 750 | 3 | 32.11 | 424
514 | 22 | 132 | 168 | 8.9 | 822 | 750 | 7 | 40.29 | 424
515 | 22 | 132 | 168 | 8.9 | 822 | 750 | 56 | 74.36 | 424
516 | 11 | 141 | 206 | 1.7 | 942 | 801 | 28 | 21.97 | 202
517 | 11 | 141 | 206 | 1.7 | 942 | 801 | 3 | 9.85 | 202
518 | 11 | 141 | 206 | 1.7 | 942 | 801 | 7 | 15.07 | 202
519 | 11 | 141 | 206 | 1.7 | 942 | 801 | 56 | 23.25 | 202
520 | 15 | 141 | 179 | 5.5 | 842 | 801 | 28 | 43.73 | 284
521 | 15 | 141 | 179 | 5.5 | 842 | 801 | 3 | 13.4 | 284
522 | 15 | 141 | 179 | 5.5 | 842 | 801 | 7 | 24.13 | 284
523 | 15 | 141 | 179 | 5.5 | 842 | 801 | 56 | 44.52 | 284
524 | 19 | 141 | 154 | 10.9 | 942 | 801 | 28 | 62.94 | 359
525 | 19 | 141 | 154 | 10.9 | 942 | 801 | 28 | 59.49 | 359
526 | 19 | 141 | 154 | 10.9 | 942 | 801 | 3 | 25.12 | 359
527 | 19 | 141 | 154 | 10.9 | 942 | 801 | 3 | 23.64 | 359
528 | 19 | 141 | 154 | 10.9 | 942 | 801 | 7 | 35.75 | 359
529 | 19 | 141 | 154 | 10.9 | 942 | 801 | 7 | 38.61 | 359
530 | 19 | 141 | 154 | 10.9 | 942 | 801 | 56 | 68.75 | 359
531 | 19 | 141 | 154 | 10.9 | 942 | 801 | 56 | 66.78 | 359
532 | 0 | 0 | 218 | 0 | 838.4 | 719.7 | 28 | 23.85 | 436
533 | 0 | 0 | 192 | 0 | 913.2 | 895.3 | 90 | 32.07 | 289
534 | 0 | 0 | 192 | 0 | 913.2 | 895.3 | 3 | 11.65 | 289
535 | 0 | 0 | 192 | 0 | 940.6 | 785.6 | 3 | 19.2 | 393
536 | 0 | 0 | 192 | 0 | 940.6 | 785.6 | 90 | 48.85 | 393
537 | 0 | 0 | 192 | 0 | 940.6 | 785.6 | 28 | 39.6 | 393
538 | 0 | 0 | 192 | 0 | 936.2 | 712.2 | 28 | 43.94 | 480
539 | 0 | 0 | 192 | 0 | 936.2 | 712.2 | 7 | 34.57 | 480
540 | 0 | 0 | 192 | 0 | 936.2 | 712.2 | 90 | 54.32 | 480
541 | 0 | 0 | 192 | 0 | 936.2 | 712.2 | 3 | 24.4 | 480
542 | 0 | 0 | 192 | 0 | 931.2 | 842.6 | 3 | 15.62 | 333
543 | 0 | 0 | 192 | 0 | 889.8 | 945 | 90 | 21.86 | 255
544 | 0 | 0 | 192 | 0 | 889.8 | 945 | 7 | 10.22 | 255
545 | 0 | 0 | 192 | 0 | 913.2 | 895.3 | 7 | 14.6 | 289
546 | 0 | 0 | 192 | 0 | 889.8 | 945 | 28 | 18.75 | 255
547 | 0 | 0 | 192 | 0 | 931.2 | 842.6 | 28 | 31.97 | 333
548 | 0 | 0 | 192 | 0 | 931.2 | 842.6 | 7 | 23.4 | 333
549 | 0 | 0 | 192 | 0 | 913.2 | 895.3 | 28 | 25.57 | 289
550 | 0 | 0 | 192 | 0 | 931.2 | 842.6 | 90 | 41.68 | 333
551 | 0 | 0 | 192 | 0 | 940.6 | 785.6 | 7 | 27.74 | 393
552 | 0 | 0 | 192 | 0 | 889.8 | 945 | 3 | 8.2 | 255
553 | 238.2 | 0 | 185.7 | 0 | 1040.6 | 734.3 | 7 | 9.62 | 158.8
554 | 359.4 | 0 | 185.7 | 0 | 941.6 | 664.3 | 7 | 25.42 | 239.6
555 | 158.8 | 0 | 185.7 | 0 | 1040.6 | 734.3 | 7 | 15.69 | 238.2
556 | 272.8 | 0 | 185.7 | 0 | 1012.4 | 714.3 | 28 | 27.94 | 181.9
557 | 290.2 | 0 | 185.7 | 0 | 998.2 | 704.3 | 28 | 32.63 | 193.5
558 | 170.3 | 0 | 185.7 | 0 | 1026.6 | 724.3 | 7 | 17.24 | 255.5
559 | 181.9 | 0 | 185.7 | 0 | 1012.4 | 714.3 | 7 | 19.77 | 272.8
560 | 359.4 | 0 | 185.7 | 0 | 941.6 | 664.3 | 28 | 39.44 | 239.6
561 | 147.2 | 0 | 185.7 | 0 | 1055 | 744.3 | 28 | 25.75 | 220.8
562 | 0 | 0 | 185.7 | 0 | 1040.6 | 734.3 | 28 | 33.08 | 397
563 | 0 | 0 | 185.7 | 0 | 1047.8 | 739.3 | 7 | 24.07 | 382.5
564 | 316.1 | 0 | 185.7 | 0 | 977 | 689.3 | 7 | 21.82 | 210.7
565 | 238.2 | 0 | 185.7 | 0 | 1040.6 | 734.3 | 28 | 21.07 | 158.8
566 | 0 | 0 | 185.7 | 0 | 1091.4 | 769.3 | 7 | 14.84 | 295.8
567 | 170.3 | 0 | 185.7 | 0 | 1026.6 | 724.3 | 28 | 32.05 | 255.5
568 | 135.7 | 0 | 185.7 | 0 | 1076.2 | 759.3 | 7 | 11.96 | 203.5
569 | 0 | 0 | 185.7 | 0 | 1040.6 | 734.3 | 7 | 25.45 | 397
570 | 0 | 0 | 185.7 | 0 | 1104.6 | 784.3 | 28 | 22.49 | 381.4
571 | 0 | 0 | 185.7 | 0 | 1091.4 | 769.3 | 28 | 25.22 | 295.8
572 | 342.1 | 0 | 185.7 | 0 | 955.8 | 674.3 | 28 | 39.7 | 228
573 | 147.2 | 0 | 185.7 | 0 | 1055 | 744.3 | 7 | 13.09 | 220.8
574 | 210.7 | 0 | 185.7 | 0 | 977 | 689.3 | 28 | 38.7 | 316.1
575 | 203.5 | 0 | 185.7 | 0 | 1076.2 | 759.3 | 7 | 7.51 | 135.7
576 | 0 | 0 | 185.7 | 0 | 1118.8 | 789.3 | 28 | 17.58 | 238.1
577 | 0 | 0 | 185.7 | 0 | 1069.2 | 754.3 | 7 | 21.18 | 339.2
578 | 203.5 | 0 | 185.7 | 0 | 1076.2 | 759.3 | 28 | 18.2 | 135.7
579 | 290.2 | 0 | 185.7 | 0 | 998.2 | 704.3 | 7 | 17.2 | 193.5
580 | 135.7 | 0 | 185.7 | 0 | 1076.2 | 759.3 | 28 | 22.63 | 203.5
581 | 193.5 | 0 | 185.7 | 0 | 998.2 | 704.3 | 7 | 21.86 | 290.2
582 | 272.8 | 0 | 185.7 | 0 | 1012.4 | 714.3 | 7 | 12.37 | 181.9
583 | 155.5 | 0 | 185.7 | 0 | 1026.6 | 724.3 | 28 | 25.73 | 170.3
584 | 316.1 | 0 | 185.7 | 0 | 977 | 689.3 | 28 | 37.81 | 210.7
585 | 342.1 | 0 | 185.7 | 0 | 955.8 | 674.3 | 7 | 21.92 | 228
586 | 193.5 | 0 | 185.7 | 0 | 998.2 | 704.3 | 28 | 33.04 | 290.2
587 | 0 | 0 | 185.7 | 0 | 1104.6 | 784.3 | 7 | 14.54 | 381.4
588 | 158.8 | 0 | 185.7 | 0 | 1040.6 | 734.3 | 28 | 26.91 | 238.2
589 | 124.1 | 0 | 185.7 | 0 | 1083.4 | 764.3 | 7 | 8 | 186.2
590 | 0 | 0 | 185.7 | 0 | 1069.2 | 754.3 | 28 | 31.9 | 339.2
591 | 0 | 0 | 185.7 | 0 | 1118.8 | 789.3 | 7 | 10.34 | 238.1
592 | 0 | 0 | 185.7 | 0 | 1111.6 | 784.3 | 28 | 19.77 | 252.5
593 | 0 | 0 | 185.7 | 0 | 1047.8 | 739.3 | 28 | 37.44 | 382.5
594 | 0 | 0 | 185.7 | 0 | 1111.6 | 784.3 | 7 | 11.48 | 252.5
595 | 210.7 | 0 | 185.7 | 0 | 977 | 689.3 | 7 | 24.44 | 316.1
596 | 124.1 | 0 | 185.7 | 0 | 1083.4 | 764.3 | 28 | 17.6 | 186.2
597 | 155.5 | 0 | 185.7 | 0 | 1026.6 | 724.3 | 7 | 10.73 | 170.3
598 | 181.9 | 0 | 185.7 | 0 | 1012.4 | 714.3 | 28 | 31.38 | 272.8
599 | 0 | 0 | 197 | 0 | 968 | 781 | 3 | 13.22 | 339
600 | 0 | 0 | 197 | 0 | 968 | 781 | 7 | 20.97 | 339
601 | 0 | 0 | 197 | 0 | 968 | 781 | 14 | 27.04 | 339
602 | 0 | 0 | 197 | 0 | 968 | 781 | 28 | 32.04 | 339
603 | 0 | 0 | 197 | 0 | 968 | 781 | 90 | 35.17 | 339
604 | 0 | 0 | 197 | 0 | 968 | 781 | 180 | 36.45 | 339
605 | 0 | 0 | 197 | 0 | 968 | 781 | 365 | 38.89 | 339
606 | 0 | 0 | 194 | 0 | 968 | 885 | 3 | 6.47 | 236
607 | 0 | 0 | 194 | 0 | 968 | 885 | 14 | 12.84 | 236
608 | 0 | 0 | 194 | 0 | 968 | 885 | 28 | 18.42 | 236
609 | 0 | 0 | 194 | 0 | 968 | 885 | 90 | 21.95 | 236
610 | 0 | 0 | 193 | 0 | 968 | 885 | 180 | 24.1 | 236
611 | 0 | 0 | 193 | 0 | 968 | 885 | 365 | 25.08 | 236
612 | 0 | 0 | 191 | 0 | 968 | 856 | 14 | 21.26 | 277
613 | 0 | 0 | 191 | 0 | 968 | 856 | 28 | 25.97 | 277
614 | 0 | 0 | 191 | 0 | 968 | 856 | 3 | 11.36 | 277
615 | 0 | 0 | 191 | 0 | 968 | 856 | 90 | 31.25 | 277
616 | 0 | 0 | 191 | 0 | 968 | 856 | 180 | 32.33 | 277
617 | 0 | 0 | 191 | 0 | 968 | 856 | 360 | 33.7 | 277
618 | 0 | 0 | 198 | 0 | 968 | 863 | 3 | 9.31 | 254
619 | 0 | 0 | 198 | 0 | 968 | 863 | 90 | 26.94 | 254
620 | 0 | 0 | 198 | 0 | 968 | 863 | 180 | 27.63 | 254
621 | 0 | 0 | 198 | 0 | 968 | 863 | 365 | 29.79 | 254
622 | 0 | 0 | 193 | 0 | 968 | 812 | 180 | 34.49 | 307
623 | 0 | 0 | 193 | 0 | 968 | 812 | 365 | 36.15 | 307
624 | 0 | 0 | 193 | 0 | 968 | 812 | 3 | 12.54 | 307
625 | 0 | 0 | 193 | 0 | 968 | 812 | 28 | 27.53 | 307
626 | 0 | 0 | 193 | 0 | 968 | 812 | 90 | 32.92 | 307
627 | 0 | 0 | 193 | 0 | 968 | 885 | 7 | 9.99 | 236
628 | 0 | 0 | 180 | 0 | 1125 | 845 | 7 | 7.84 | 200
629 | 0 | 0 | 180 | 0 | 1125 | 845 | 28 | 12.25 | 200
630 | 0 | 0 | 181 | 0 | 1113 | 833 | 7 | 11.17 | 225
631 | 0 | 0 | 181 | 0 | 1113 | 833 | 28 | 17.34 | 225
632 | 0 | 0 | 184 | 0 | 1063 | 783 | 7 | 17.54 | 325
633 | 0 | 0 | 184 | 0 | 1063 | 783 | 28 | 30.57 | 325
634 | 0 | 0 | 183 | 0 | 1088 | 808 | 7 | 14.2 | 275
635 | 0 | 0 | 183 | 0 | 1088 | 808 | 28 | 24.5 | 275
636 | 0 | 0 | 184 | 0 | 1075 | 795 | 7 | 15.58 | 300
637 | 0 | 0 | 184 | 0 | 1075 | 795 | 28 | 26.85 | 300
638 | 0 | 0 | 186 | 0 | 1038 | 758 | 7 | 26.06 | 375
639 | 0 | 0 | 186 | 0 | 1038 | 758 | 28 | 38.21 | 375
640 | 0 | 0 | 187 | 0 | 1025 | 745 | 28 | 43.7 | 400
641 | 0 | 0 | 187 | 0 | 1025 | 745 | 7 | 30.14 | 400
642 | 0 | 0 | 182 | 0 | 1100 | 820 | 7 | 12.73 | 250
643 | 0 | 0 | 182 | 0 | 1100 | 820 | 28 | 20.87 | 250
644 | 0 | 0 | 186 | 0 | 1050 | 770 | 7 | 20.28 | 350
645 | 0 | 0 | 186 | 0 | 1050 | 770 | 28 | 34.29 | 350
646 | 305.3 | 0 | 203.5 | 0 | 963.4 | 630 | 7 | 19.54 | 203.5
647 | 166.8 | 0 | 203.5 | 0 | 977.6 | 694.1 | 90 | 47.71 | 250.2
648 | 236 | 0 | 192 | 0 | 935.4 | 781.2 | 90 | 43.38 | 157
649 | 212 | 0 | 203.5 | 0 | 971.8 | 748.5 | 28 | 29.89 | 141.3
650 | 250.2 | 0 | 203.5 | 0 | 975.6 | 692.6 | 3 | 6.9 | 166.8
651 | 183.9 | 0 | 203.5 | 0 | 958.2 | 800.1 | 90 | 33.19 | 122.6
652 | 122.6 | 0 | 203.5 | 0 | 959.2 | 800 | 3 | 4.9 | 183.9
653 | 153 | 0 | 192 | 0 | 887 | 942 | 3 | 4.57 | 102
654 | 153 | 0 | 192 | 0 | 887 | 942 | 90 | 25.46 | 102
655 | 183.9 | 0 | 203.5 | 0 | 958.2 | 800.1 | 28 | 24.29 | 122.6
656 | 250.2 | 0 | 203.5 | 0 | 975.6 | 692.6 | 28 | 33.95 | 166.8
657 | 133 | 0 | 192 | 0 | 965.4 | 806.2 | 3 | 11.41 | 200
658 | 162.4 | 0 | 203.5 | 0 | 938.2 | 849 | 28 | 20.59 | 108.3
659 | 203.5 | 0 | 203.5 | 0 | 965.4 | 631 | 7 | 25.89 | 305.3
660 | 162.4 | 0 | 203.5 | 0 | 938.2 | 849 | 90 | 29.23 | 108.3
661 | 173 | 0 | 192 | 0 | 909.8 | 891.9 | 90 | 31.02 | 116
662 | 212 | 0 | 203.5 | 0 | 971.8 | 748.5 | 7 | 10.39 | 141.3
663 | 236 | 0 | 192 | 0 | 935.4 | 781.2 | 28 | 33.66 | 157
664 | 200 | 0 | 192 | 0 | 927.4 | 839.2 | 28 | 27.87 | 133
665 | 166.8 | 0 | 203.5 | 0 | 977.6 | 694.1 | 7 | 19.35 | 250.2
666 | 116 | 0 | 192 | 0 | 946.8 | 856.8 | 7 | 11.39 | 173
667 | 288 | 0 | 192 | 0 | 929.8 | 716.1 | 3 | 12.79 | 192
668 | 288 | 0 | 192 | 0 | 929.8 | 716.1 | 28 | 39.32 | 192
669 | 102 | 0 | 192 | 0 | 888 | 943.1 | 3 | 4.78 | 153
670 | 192 | 0 | 192 | 0 | 932 | 717.8 | 3 | 16.11 | 288
671 | 203.5 | 0 | 203.5 | 0 | 965.4 | 631 | 28 | 43.38 | 305.3
672 | 157 | 0 | 192 | 0 | 972.6 | 749.1 | 7 | 20.42 | 236
673 | 116 | 0 | 192 | 0 | 946.8 | 856.8 | 3 | 6.94 | 173
674 | 141.3 | 0 | 203.5 | 0 | 973.4 | 750 | 7 | 15.03 | 212
675 | 157 | 0 | 192 | 0 | 972.6 | 749.1 | 3 | 13.57 | 236
676 | 122.6 | 0 | 203.5 | 0 | 959.2 | 800 | 90 | 32.53 | 183.9
677 | 250.2 | 0 | 203.5 | 0 | 975.6 | 692.6 | 7 | 15.75 | 166.8
678 | 153 | 0 | 192 | 0 | 887 | 942 | 7 | 7.68 | 102
679 | 192 | 0 | 192 | 0 | 932 | 717.8 | 28 | 38.8 | 288
680 | 141.3 | 0 | 203.5 | 0 | 973.4 | 750 | 28 | 33 | 212
681 | 153 | 0 | 192 | 0 | 887 | 942 | 28 | 17.28 | 102
682 | 116 | 0 | 192 | 0 | 946.8 | 856.8 | 28 | 24.28 | 173
683 | 122.6 | 0 | 203.5 | 0 | 959.2 | 800 | 28 | 24.05 | 183.9
684 | 200 | 0 | 192 | 0 | 927.4 | 839.2 | 90 | 36.59 | 133
685 | 288 | 0 | 192 | 0 | 929.8 | 716.1 | 90 | 50.73 | 192
686 | 200 | 0 | 192 | 0 | 927.4 | 839.2 | 7 | 13.66 | 133
687 | 203.5 | 0 | 203.5 | 0 | 965.4 | 631 | 3 | 14.14 | 305.3
688 | 157 | 0 | 192 | 0 | 972.6 | 749.1 | 90 | 47.78 | 236
689 | 162.4 | 0 | 203.5 | 0 | 938.2 | 849 | 3 | 2.33 | 108.3
690 | 236 | 0 | 192 | 0 | 935.4 | 781.2 | 7 | 16.89 | 157
691 | 192 | 0 | 192 | 0 | 932 | 717.8 | 7 | 23.52 | 288
692 | 141.3 | 0 | 203.5 | 0 | 973.4 | 750 | 3 | 6.81 | 212
693 | 141.3 | 0 | 203.5 | 0 | 973.4 | 750 | 90 | 39.7 | 212
694 | 102 | 0 | 192 | 0 | 888 | 943.1 | 28 | 17.96 | 153
695 | 157 | 0 | 192 | 0 | 972.6 | 749.1 | 28 | 32.88 | 236
696 | 173 | 0 | 192 | 0 | 909.8 | 891.9 | 28 | 22.35 | 116
697 | 122.6 | 0 | 203.5 | 0 | 959.2 | 800 | 7 | 10.79 | 183.9
698 | 162.4 | 0 | 203.5 | 0 | 938.2 | 849 | 7 | 7.72 | 108.3
699 | 305.3 | 0 | 203.5 | 0 | 963.4 | 630 | 28 | 41.68 | 203.5
700 | 305.3 | 0 | 203.5 | 0 | 963.4 | 630 | 3 | 9.56 | 203.5
701 | 200 | 0 | 192 | 0 | 927.4 | 839.2 | 3 | 6.88 | 133
702 | 192 | 0 | 192 | 0 | 932 | 717.8 | 90 | 50.53 | 288
703 | 133 | 0 | 192 | 0 | 965.4 | 806.2 | 7 | 17.17 | 200
704 | 133 | 0 | 192 | 0 | 965.4 | 806.2 | 28 | 30.44 | 200
705 | 166.8 | 0 | 203.5 | 0 | 977.6 | 694.1 | 3 | 9.73 | 250.2
706 | 183.9 | 0 | 203.5 | 0 | 958.2 | 800.1 | 3 | 3.32 | 122.6
707 | 102 | 0 | 192 | 0 | 888 | 943.1 | 90 | 26.32 | 153
708 | 133 | 0 | 192 | 0 | 965.4 | 806.2 | 90 | 43.25 | 200
709 | 173 | 0 | 192 | 0 | 909.8 | 891.9 | 3 | 6.28 | 116
710 | 116 | 0 | 192 | 0 | 946.8 | 856.8 | 90 | 32.1 | 173
711 | 166.8 | 0 | 203.5 | 0 | 977.6 | 694.1 | 28 | 36.96 | 250.2
712 | 203.5 | 0 | 203.5 | 0 | 965.4 | 631 | 90 | 54.6 | 305.3
713 | 288 | 0 | 192 | 0 | 929.8 | 716.1 | 7 | 21.48 | 192
714 | 236 | 0 | 192 | 0 | 935.4 | 781.2 | 3 | 9.69 | 157
715 | 102 | 0 | 192 | 0 | 888 | 943.1 | 7 | 8.37 | 153
716 | 212 | 0 | 203.5 | 0 | 971.8 | 748.5 | 90 | 39.66 | 141.3
717 | 173 | 0 | 192 | 0 | 909.8 | 891.9 | 7 | 10.09 | 116
718 | 212 | 0 | 203.5 | 0 | 971.8 | 748.5 | 3 | 4.83 | 141.3
719 | 183.9 | 0 | 203.5 | 0 | 958.2 | 800.1 | 7 | 10.35 | 122.6
720 | 250.2 | 0 | 203.5 | 0 | 975.6 | 692.6 | 90 | 43.57 | 166.8
721 | 305.3 | 0 | 203.5 | 0 | 963.4 | 630 | 90 | 51.86 | 203.5
722 | 0 | 0 | 192 | 0 | 1012 | 830 | 3 | 11.85 | 310
723 | 0 | 0 | 192 | 0 | 1012 | 830 | 7 | 17.24 | 310
724 | 0 | 0 | 192 | 0 | 1012 | 830 | 28 | 27.83 | 310
725 | 0 | 0 | 192 | 0 | 1012 | 830 | 90 | 35.76 | 310
726 | 0 | 0 | 192 | 0 | 1012 | 830 | 120 | 38.7 | 310
727 | 0 | 0 | 192 | 0 | 1025 | 821 | 3 | 14.31 | 331
728 | 0 | 0 | 192 | 0 | 1025 | 821 | 7 | 17.44 | 331
729 | 0 | 0 | 192 | 0 | 1025 | 821 | 28 | 31.74 | 331
730 | 0 | 0 | 192 | 0 | 1025 | 821 | 90 | 37.91 | 331
731 | 0 | 0 | 192 | 0 | 1025 | 821 | 120 | 39.38 | 331
732 | 0 | 0 | 192 | 0 | 1056 | 809 | 3 | 15.87 | 349
733 | 0 | 0 | 192 | 0 | 1056 | 809 | 7 | 9.01 | 349
734 | 0 | 0 | 192 | 0 | 1056 | 809 | 28 | 33.61 | 349
735 | 0 | 0 | 192 | 0 | 1056 | 809 | 90 | 40.66 | 349
736 | 0 | 0 | 192 | 0 | 1056 | 809 | 120 | 40.86 | 349
737 | 0 | 0 | 186 | 0 | 1119 | 789 | 7 | 12.05 | 238
738 | 0 | 0 | 186 | 0 | 1119 | 789 | 28 | 17.54 | 238
739 | 0 | 0 | 186 | 0 | 1090 | 769 | 7 | 18.91 | 296
740 | 0 | 0 | 186 | 0 | 1090 | 769 | 28 | 25.18 | 296
741 | 0 | 0 | 186 | 0 | 1040 | 734 | 7 | 30.96 | 297
742 | 0 | 0 | 192 | 0 | 936 | 721 | 28 | 43.89 | 480
743 | 0 | 0 | 192 | 0 | 936 | 721 | 90 | 54.28 | 480
744 | 0 | 0 | 186 | 0 | 1040 | 734 | 28 | 36.94 | 397
745 | 0 | 0 | 186 | 0 | 1104 | 774 | 7 | 14.5 | 281
746 | 0 | 0 | 185 | 0 | 1104 | 774 | 28 | 22.44 | 281
747 | 0 | 0 | 200 | 0 | 1125 | 613 | 1 | 12.64 | 500
748 | 0 | 0 | 200 | 0 | 1125 | 613 | 3 | 26.06 | 500
749 | 0 | 0 | 200 | 0 | 1125 | 613 | 7 | 33.21 | 500
750 | 0 | 0 | 200 | 0 | 1125 | 613 | 14 | 36.94 | 500
751 | 0 | 0 | 200 | 0 | 1125 | 613 | 28 | 44.09 | 500
752 | 0 | 0 | 173 | 0 | 1125 | 613 | 7 | 52.61 | 540
753 | 0 | 0 | 173 | 0 | 1125 | 613 | 14 | 59.76 | 540
754 | 0 | 0 | 173 | 0 | 1125 | 613 | 28 | 67.31 | 540
755 | 0 | 0 | 173 | 0 | 1125 | 613 | 90 | 69.66 | 540
756 | 0 | 0 | 173 | 0 | 1125 | 613 | 180 | 71.62 | 540
757 | 0 | 0 | 173 | 0 | 1125 | 613 | 270 | 74.17 | 540
758 | 0 | 0 | 203 | 0 | 974 | 775 | 7 | 18.13 | 350
759 | 0 | 0 | 203 | 0 | 974 | 775 | 14 | 22.53 | 350
760 | 0 | 0 | 203 | 0 | 974 | 775 | 28 | 27.34 | 350
761 | 0 | 0 | 203 | 0 | 974 | 775 | 56 | 29.98 | 350
762 | 0 | 0 | 203 | 0 | 974 | 775 | 90 | 31.35 | 350
763 | 0 | 0 | 203 | 0 | 974 | 775 | 180 | 32.72 | 350
764 | 0 | 0 | 186 | 0 | 966 | 763 | 1 | 6.27 | 385
765 | 0 | 0 | 186 | 0 | 966 | 763 | 3 | 14.7 | 385
766 | 0 | 0 | 186 | 0 | 966 | 763 | 7 | 23.22 | 385
767 | 0 | 0 | 186 | 0 | 966 | 763 | 14 | 27.92 | 385
768 | 0 | 0 | 186 | 0 | 966 | 763 | 28 | 31.35 | 385
769 | 0 | 0 | 192 | 0 | 978 | 825 | 180 | 39 | 331
770 | 0 | 0 | 192 | 0 | 978 | 825 | 360 | 41.24 | 331
771 | 0 | 0 | 192 | 0 | 1047 | 806 | 3 | 14.99 | 349
772 | 0 | 0 | 192 | 0 | 978 | 825 | 3 | 13.52 | 331
773 | 0 | 0 | 186 | 0 | 1047 | 739 | 7 | 24 | 382
774 | 0 | 0 | 186 | 0 | 1047 | 739 | 28 | 37.42 | 382
775 | 0 | 0 | 186 | 0 | 1111 | 784 | 7 | 11.47 | 382
776 | 0 | 0 | 186 | 0 | 1104 | 774 | 28 | 22.44 | 281
777 | 0 | 0 | 185 | 0 | 1069 | 754 | 7 | 21.16 | 339
778 | 0 | 0 | 185 | 0 | 1069 | 754 | 28 | 31.84 | 339
779 | 0 | 0 | 185 | 0 | 1069 | 769 | 7 | 14.8 | 295
780 | 0 | 0 | 185 | 0 | 1069 | 769 | 28 | 25.18 | 295
781 | 0 | 0 | 185 | 0 | 1118 | 789 | 28 | 17.54 | 238
782 | 0 | 0 | 192 | 0 | 1085 | 765 | 7 | 14.2 | 296
783 | 0 | 0 | 192 | 0 | 1085 | 765 | 28 | 21.65 | 296
784 | 0 | 0 | 192 | 0 | 1085 | 765 | 90 | 29.39 | 296
785 | 0 | 0 | 192 | 0 | 879 | 825 | 3 | 13.52 | 331
786 | 0 | 0 | 192 | 0 | 978 | 825 | 7 | 16.26 | 331
787 | 0 | 0 | 192 | 0 | 978 | 825 | 28 | 31.45 | 331
788 | 0 | 0 | 192 | 0 | 978 | 825 | 90 | 37.23 | 331
789 | 0 | 0 | 192 | 0 | 1047 | 806 | 7 | 18.13 | 349
790 | 0 | 0 | 192 | 0 | 1047 | 806 | 28 | 32.72 | 349
791 | 0 | 0 | 192 | 0 | 1047 | 806 | 90 | 39.49 | 349
792 | 0 | 0 | 192 | 0 | 1047 | 806 | 180 | 41.05 | 349
793 | 0 | 0 | 192 | 0 | 1047 | 806 | 360 | 42.13 | 349
794 | 0 | 0 | 203 | 0 | 974 | 817 | 14 | 18.13 | 302
795 | 0 | 0 | 203 | 0 | 974 | 817 | 180 | 26.74 | 302
796 | 0 | 0 | 189 | 0 | 1125 | 613 | 180 | 61.92 | 525
797 | 0 | 0 | 200 | 0 | 1125 | 613 | 90 | 47.22 | 500
798 | 0 | 0 | 200 | 0 | 1125 | 613 | 180 | 51.04 | 500
799 | 0 | 0 | 200 | 0 | 1125 | 613 | 270 | 55.16 | 500
800 | 0 | 0 | 173 | 0 | 1125 | 613 | 3 | 41.64 | 540
801 | 0 | 0 | 185 | 0 | 1111 | 784 | 7 | 13.71 | 252
802 | 0 | 0 | 185 | 0 | 1111 | 784 | 28 | 19.69 | 252
803 | 0 | 0 | 185 | 0 | 1060 | 754 | 28 | 31.65 | 339
804 | 0 | 0 | 192 | 0 | 940 | 758 | 3 | 19.11 | 393
805 | 0 | 0 | 192 | 0 | 940 | 758 | 28 | 39.58 | 393
806 | 0 | 0 | 192 | 0 | 940 | 758 | 90 | 48.79 | 393
807 | 0 | 0 | 185 | 0 | 1047 | 739 | 7 | 24 | 382
808 | 0 | 0 | 185 | 0 | 1047 | 739 | 28 | 37.42 | 382
809 | 0 | 0 | 186 | 0 | 1111 | 784 | 7 | 11.47 | 252
810 | 0 | 0 | 185 | 0 | 1111 | 784 | 28 | 19.69 | 252
811 | 0 | 0 | 192 | 0 | 970 | 850 | 7 | 14.99 | 310
812 | 0 | 0 | 192 | 0 | 970 | 850 | 28 | 27.92 | 310
813 | 0 | 0 | 192 | 0 | 970 | 850 | 90 | 34.68 | 310
814 | 0 | 0 | 192 | 0 | 970 | 850 | 180 | 37.33 | 310
815 | 0 | 0 | 192 | 0 | 970 | 850 | 360 | 38.11 | 310
816 | 0 | 0 | 189 | 0 | 1125 | 613 | 3 | 33.8 | 525
817 | 0 | 0 | 189 | 0 | 1125 | 613 | 7 | 42.42 | 525
818 | 0 | 0 | 189 | 0 | 1125 | 613 | 14 | 48.4 | 525
819 | 0 | 0 | 189 | 0 | 1125 | 613 | 28 | 55.94 | 525
820 | 0 | 0 | 189 | 0 | 1125 | 613 | 90 | 58.78 | 525
821 | 0 | 0 | 189 | 0 | 1125 | 613 | 270 | 67.11 | 525
822 | 0 | 0 | 203 | 0 | 974 | 800 | 14 | 20.77 | 322
823 | 0 | 0 | 203 | 0 | 974 | 800 | 28 | 25.18 | 322
824 | 0 | 0 | 203 | 0 | 974 | 800 | 180 | 29.59 | 322
825 | 0 | 0 | 203 | 0 | 974 | 817 | 28 | 21.75 | 302
826 | 0 | 0 | 185 | 0 | 1040 | 734 | 28 | 39.09 | 397
827 | 0 | 0 | 192 | 0 | 936 | 721 | 3 | 24.39 | 480
828 | 0 | 0 | 146 | 0 | 896 | 896 | 7 | 50.51 | 522
829 | 0 | 0 | 146 | 0 | 896 | 896 | 28 | 74.99 | 522
830 | 105 | 82 | 210 | 9 | 904 | 680 | 28 | 37.17 | 273
831 | 190 | 148 | 179 | 19 | 838 | 741 | 28 | 33.76 | 162
832 | 144 | 112 | 220 | 10 | 923 | 658 | 28 | 16.5 | 154
833 | 115 | 89 | 202 | 9 | 860 | 829 | 28 | 19.99 | 147
834 | 178 | 139 | 168 | 18 | 944 | 695 | 28 | 36.35 | 152
835 | 143 | 111 | 168 | 22 | 914 | 651 | 28 | 33.69 | 310
836 | 0 | 175 | 158 | 18 | 943 | 844 | 28 | 15.42 | 144
837 | 140 | 0 | 214 | 6 | 895 | 722 | 28 | 33.42 | 304
838 | 0 | 0 | 190 | 7 | 1013 | 730 | 28 | 39.05 | 374
839 | 149 | 116 | 175 | 15 | 953 | 720 | 28 | 27.68 | 159
840 | 239 | 0 | 200 | 6 | 1002 | 684 | 28 | 26.86 | 153
841 | 143 | 0 | 168 | 10 | 914 | 804 | 28 | 45.3 | 310
842 | 0 | 100 | 196 | 10 | 959 | 705 | 28 | 30.12 | 305
843 | 0 | 184 | 167 | 12 | 991 | 772 | 28 | 15.57 | 151
844 | 167 | 130 | 174 | 11 | 883 | 785 | 28 | 44.61 | 142
845 | 137 | 107 | 201 | 6 | 878 | 655 | 28 | 53.52 | 298
846 | 164 | 0 | 190 | 5 | 870 | 774 | 28 | 57.21 | 321
847 | 187 | 0 | 191 | 7 | 824 | 757 | 28 | 65.91 | 366
848 | 129 | 100 | 172 | 9 | 825 | 805 | 28 | 52.82 | 280
849 | 97 | 76 | 194 | 8 | 835 | 821 | 28 | 33.4 | 252
850 | 0 | 150 | 182 | 12 | 1023 | 729 | 28 | 18.03 | 165
851 | 243 | 0 | 180 | 11 | 1022 | 698 | 28 | 37.36 | 156
852 | 188 | 146 | 203 | 11 | 829 | 710 | 28 | 32.84 | 160
853 | 0 | 107 | 186 | 6 | 879 | 815 | 28 | 42.64 | 298
854 | 0 | 126 | 210 | 6 | 861 | 737 | 28 | 40.06 | 318
855 | 121 | 94 | 188 | 9 | 904 | 696 | 28 | 41.94 | 287
856 | 166 | 0 | 174 | 9 | 882 | 790 | 28 | 61.23 | 326
857 | 0 | 142 | 193 | 11 | 801 | 778 | 28 | 40.87 | 356
858 | 207 | 161 | 179 | 5 | 867 | 736 | 28 | 33.3 | 132
859 | 149 | 0 | 186 | 8 | 951 | 709 | 28 | 52.42 | 322
860 | 0 | 200 | 181 | 13 | 849 | 846 | 28 | 15.09 | 164
861 | 0 | 113 | 170 | 10 | 925 | 783 | 28 | 38.46 | 314
862 | 0 | 128 | 182 | 11 | 870 | 780 | 28 | 37.26 | 321
863 | 164 | 128 | 237 | 6 | 869 | 656 | 28 | 35.23 | 140
864 | 121 | 0 | 177 | 7 | 908 | 829 | 28 | 42.13 | 288
865 | 0 | 107 | 210 | 11 | 880 | 744 | 28 | 31.87 | 298
866 | 111 | 86 | 195 | 6 | 833 | 790 | 28 | 41.54 | 265
867 | 250 | 0 | 168 | 12 | 1049 | 688 | 28 | 39.45 | 160
868 | 260 | 0 | 183 | 13 | 859 | 827 | 28 | 37.91 | 166
869 | 116 | 90 | 180 | 9 | 870 | 768 | 28 | 44.28 | 276
870 | 0 | 116 | 196 | 10 | 818 | 813 | 28 | 31.18 | 322
871 | 139 | 109 | 193 | 6 | 892 | 780 | 28 | 23.69 | 149
872 | 187 | 0 | 176 | 11 | 990 | 789 | 28 | 32.76 | 159
873 | 100 | 78 | 201 | 9 | 864 | 761 | 28 | 32.4 | 261
874 | 92 | 71 | 247 | 6 | 853 | 695 | 28 | 28.63 | 237
875 | 0 | 113 | 178 | 8 | 1002 | 689 | 28 | 36.8 | 313
876 | 183 | 0 | 193 | 9 | 1047 | 697 | 28 | 18.28 | 155
877 | 230 | 0 | 202 | 3 | 827 | 872 | 28 | 33.06 | 146
878 | 0 | 107 | 221 | 11 | 819 | 778 | 28 | 31.42 | 296
879 | 210 | 0 | 196 | 3 | 949 | 795 | 28 | 31.03 | 133
880 | 145 | 0 | 178 | 8 | 867 | 824 | 28 | 44.39 | 313
881 | 0 | 112 | 184 | 8 | 992 | 816 | 28 | 12.18 | 152
882 | 145 | 113 | 178 | 8 | 1002 | 689 | 28 | 25.56 | 153
883 | 133 | 103 | 200 | 7 | 916 | 753 | 28 | 36.44 | 140
884 | 236 | 0 | 176 | 13 | 847 | 893 | 28 | 32.96 | 149
885 | 0 | 120 | 212 | 10 | 878 | 728 | 28 | 23.84 | 300
886 | 145 | 113 | 178 | 8 | 867 | 824 | 28 | 26.23 | 153
887 | 0 | 137 | 158 | 16 | 1002 | 830 | 28 | 17.95 | 148
888 | 0 | 138 | 199 | 11 | 801 | 792 | 28 | 40.68 | 326
889 | 145 | 0 | 178 | 8 | 1000 | 822 | 28 | 19.01 | 153
890 | 111 | 86 | 195 | 5 | 895 | 733 | 28 | 33.72 | 262
891 | 0 | 195 | 220 | 11 | 898 | 713 | 28 | 8.54 | 158
892 | 0 | 185 | 167 | 16 | 1074 | 678 | 28 | 13.46 | 151
893 | 0 | 90 | 199 | 11 | 931 | 762 | 28 | 32.24 | 273
894 | 118 | 92 | 183 | 7 | 953 | 780 | 28 | 23.52 | 149
895 | 169 | 143 | 191 | 8 | 967 | 643 | 28 | 29.72 | 143
896 | 101 | 78 | 171 | 10 | 936 | 763 | 28 | 49.77 | 260
897 | 161 | 0 | 178 | 10 | 917 | 759 | 28 | 52.44 | 313
898 | 120 | 0 | 168 | 7 | 970 | 794 | 28 | 40.93 | 284
899 | 0 | 0 | 182 | 3 | 986 | 817 | 28 | 44.86 | 336
900 | 0 | 134 | 181 | 11 | 979 | 812 | 28 | 13.2 | 145
901 | 237 | 0 | 174 | 12 | 1069 | 675 | 28 | 37.43 | 150
902 | 170 | 133 | 192 | 8 | 814 | 805 | 28 | 29.87 | 144
903 | 170 | 0 | 195 | 8 | 811 | 802 | 28 | 56.61 | 331
904 | 0 | 143 | 193 | 9 | 1047 | 697 | 28 | 12.46 | 155
905 | 183 | 0 | 193 | 9 | 877 | 868 | 28 | 23.79 | 155
906 | 0 | 166 | 180 | 10 | 961 | 805 | 28 | 13.29 | 135
907 | 112 | 87 | 178 | 10 | 910 | 745 | 28 | 39.42 | 266
908 | 145 | 113 | 179 | 8 | 869 | 690 | 28 | 46.23 | 314
909 | 145 | 0 | 127 | 8 | 1000 | 822 | 28 | 44.52 | 313
910 | 173 | 0 | 182 | 3 | 986 | 817 | 28 | 23.74 | 146
911 | 136 | 106 | 178 | 7 | 941 | 774 | 28 | 26.14 | 144
912 | 0 | 182 | 181 | 15 | 839 | 884 | 28 | 15.52 | 148
913 | 117 | 91 | 191 | 7 | 946 | 666 | 28 | 43.57 | 277
914 | 0 | 107 | 164 | 13 | 953 | 784 | 28 | 35.86 | 298
915 | 145 | 0 | 178 | 8 | 1002 | 689 | 28 | 41.05 | 313
916 | 184 | 143 | 194 | 9 | 880 | 699 | 28 | 28.99 | 155
917 | 134 | 0 | 195 | 6 | 924 | 760 | 28 | 46.24 | 289
918 | 175 | 0 | 171 | 2 | 1000 | 828 | 28 | 26.92 | 148
919 | 0 | 179 | 202 | 8 | 824 | 869 | 28 | 10.54 | 145
920 | 0 | 0 | 178 | 8 | 1000 | 822 | 28 | 25.1 | 313
921 | 162 | 126 | 172 | 10 | 923 | 764 | 28 | 29.07 | 136
922 | 0 | 143 | 193 | 9 | 877 | 868 | 28 | 9.74 | 155
923 | 99 | 77 | 189 | 6 | 919 | 749 | 28 | 33.8 | 255
924 | 207 | 172 | 216 | 10 | 822 | 638 | 28 | 39.84 | 162
925 | 196 | 98 | 199 | 6 | 847 | 783 | 28 | 26.97 | 136
926 | 163 | 128 | 197 | 8 | 961 | 641 | 28 | 27.23 | 164
927 | 214 | 164 | 202 | 10 | 820 | 680 | 28 | 30.65 | 162
928 | 214 | 152 | 200 | 9 | 819 | 704 | 28 | 33.05 | 157
929 | 153 | 194 | 192 | 8 | 935 | 623 | 28 | 24.58 | 149
930 | 105 | 193 | 196 | 6 | 965 | 643 | 28 | 21.91 | 135
931 | 209 | 161 | 201 | 7 | 848 | 669 | 28 | 30.88 | 159
932 | 15 | 195 | 176 | 6 | 1021 | 709 | 28 | 15.34 | 144
933 | 174 | 185 | 228 | 7 | 845 | 612 | 28 | 24.34 | 154
934 | 187 | 195 | 185 | 7 | 898 | 636 | 28 | 23.89 | 167
935 | 86 | 190 | 213 | 6 | 923 | 623 | 28 | 22.93 | 184
936 | 178 | 187 | 221 | 7 | 854 | 614 | 28 | 29.41 | 156
937 | 91.7 | 71.5 | 246.9 | 6 | 852.9 | 695.4 | 28 | 28.63 | 236.9
938 | 0 | 113 | 178.5 | 8 | 1001.9 | 688.7 | 28 | 36.8 | 313.3
939 | 183.4 | 0 | 193.3 | 9.1 | 1047.4 | 696.7 | 28 | 18.29 | 154.8
940 | 230.5 | 0 | 202.5 | 3.4 | 827 | 871.8 | 28 | 32.72 | 145.9
941 | 0 | 106.7 | 221.4 | 10.5 | 819.2 | 778.4 | 28 | 31.42 | 296
942 | 210.2 | 0 | 195.7 | 3.1 | 949.4 | 795.3 | 28 | 28.94 | 133.1
943 | 145 | 0 | 178.5 | 8 | 867.2 | 824 | 28 | 40.93 | 313.3
944 | 0 | 111.9 | 184.4 | 7.9 | 992 | 815.9 | 28 | 12.18 | 151.6
945 | 145 | 113 | 178.5 | 8 | 1001.9 | 688.7 | 28 | 25.56 | 153.1
946 | 132.6 | 103.3 | 200.3 | 7.4 | 916 | 753.4 | 28 | 36.44 | 139.9
947 | 236 | 0 | 175.8 | 12.6 | 846.8 | 892.7 | 28 | 32.96 | 149.5
948 | 0 | 119.8 | 211.5 | 9.9 | 878.2 | 727.6 | 28 | 23.84 | 299.8
949 | 145 | 113 | 178.5 | 8 | 867.2 | 824 | 28 | 26.23 | 153.1
950 | 0 | 136.6 | 158.1 | 16.1 | 1001.8 | 830.1 | 28 | 17.96 | 148.1
951 | 0 | 137.9 | 199 | 10.8 | 801.1 | 792.5 | 28 | 38.63 | 326.5
952 | 144.7 | 0 | 178.1 | 8 | 999.7 | 822.2 | 28 | 19.01 | 152.7
953 | 110.5 | 86.1 | 195.4 | 5 | 895.2 | 732.6 | 28 | 33.72 | 261.9
954 | 0 | 194.9 | 219.7 | 11 | 897.7 | 712.9 | 28 | 8.54 | 158.4
955 | 0 | 185.3 | 166.7 | 15.6 | 1074.5 | 678 | 28 | 13.46 | 150.7
956 | 0 | 89.6 | 198.7 | 10.6 | 931.3 | 762.2 | 28 | 32.25 | 272.6
957 | 117.6 | 91.7 | 182.9 | 7.1 | 953.4 | 780.3 | 28 | 23.52 | 149
958 | 169.4 | 142.7 | 190.7 | 8.4 | 967.4 | 643.5 | 28 | 29.73 | 143
959 | 100.6 | 78.4 | 170.6 | 10.4 | 935.7 | 762.9 | 28 | 49.77 | 259.9
960 | 160.5 | 0 | 177.6 | 9.6 | 916.6 | 759.5 | 28 | 52.45 | 312.9
961 | 119.7 | 0 | 168.3 | 7.2 | 970.4 | 794.2 | 28 | 40.93 | 284
962 | 0 | 0 | 181.9 | 3.4 | 985.8 | 816.8 | 28 | 44.87 | 336.5
963 | 0 | 133.6 | 180.8 | 11.1 | 979.5 | 811.5 | 28 | 13.2 | 144.8
964 | 236.8 | 0 | 173.8 | 11.9 | 1069.3 | 674.8 | 28 | 37.43 | 150
965 | 170.2 | 132.6 | 191.6 | 8.5 | 814.1 | 805.3 | 28 | 29.87 | 143.7
966 | 169.6 | 0 | 194.9 | 8.1 | 811 | 802.3 | 28 | 56.62 | 330.5
967 | 0 | 142.8 | 193.3 | 9.1 | 1047.4 | 696.7 | 28 | 12.46 | 154.8
968 | 183.4 | 0 | 193.3 | 9.1 | 877.2 | 867.7 | 28 | 23.79 | 154.8
969 | 0 | 165.7 | 180.2 | 10 | 961 | 804.9 | 28 | 13.29 | 134.7
970 | 112.3 | 87.5 | 177.9 | 10.4 | 909.7 | 744.5 | 28 | 39.42 | 266.2
971 | 145.3 | 113.2 | 178.9 | 8 | 869.1 | 690.2 | 28 | 46.23 | 314
972 | 144.7 | 0 | 127.3 | 8 | 999.7 | 822.2 | 28 | 44.52 | 312.7
973 | 172.6 | 0 | 181.9 | 3.4 | 985.8 | 816.8 | 28 | 23.74 | 145.7
974 | 136.3 | 106.2 | 178.1 | 7.5 | 941.5 | 774.3 | 28 | 26.15 | 143.8
975 | 0 | 182.1 | 181.4 | 15 | 838.9 | 884.3 | 28 | 15.53 | 148.1
976 | 116.8 | 91 | 190.6 | 7 | 946.5 | 665.6 | 28 | 43.58 | 277
977 | 0 | 107.5 | 163.6 | 12.8 | 953.2 | 784 | 28 | 35.87 | 298.1
978 | 145 | 0 | 178.5 | 8 | 1001.9 | 688.7 | 28 | 41.05 | 313.3
979 | 183.9 | 143.2 | 193.8 | 9.2 | 879.6 | 698.5 | 28 | 28.99 | 155.2
980 | 133.7 | 0 | 194.9 | 5.5 | 924.1 | 760.1 | 28 | 46.25 | 289
981 | 175.1 | 0 | 171.2 | 2.2 | 1000 | 828.5 | 28 | 26.92 | 147.8
982 | 0 | 178.9 | 201.7 | 7.8 | 824 | 868.7 | 28 | 10.54 | 145.4
983 | 0 | 0 | 178.1 | 8 | 999.7 | 822.2 | 28 | 25.1 | 312.7
984 | 161.6 | 125.8 | 171.6 | 10.4 | 922.6 | 764.4 | 28 | 29.07 | 136.4
985 | 0 | 142.8 | 193.3 | 9.1 | 877.2 | 867.7 | 28 | 9.74 | 154.8
986 | 98.8 | 77 | 188.6 | 6.5 | 919 | 749.3 | 28 | 33.8 | 255.3
987 | 105.1 | 81.8 | 209.7 | 9 | 904 | 679.7 | 28 | 37.17 | 272.8
988 | 190.1 | 148.1 | 178.8 | 18.8 | 838.1 | 741.4 | 28 | 33.76 | 162
989 | 144.2 | 112.3 | 220.1 | 10.1 | 923.2 | 657.9 | 28 | 16.5 | 153.6
990 | 114.6 | 89.3 | 201.9 | 8.8 | 860 | 829.5 | 28 | 19.99 | 146.5
991 | 178.1 | 138.7 | 167.5 | 18.3 | 944 | 694.6 | 28 | 36.35 | 151.8
992 | 142.8 | 111.2 | 167.8 | 22.1 | 913.9 | 651.2 | 28 | 38.22 | 309.9
993 | 0 | 174.9 | 158.4 | 17.9 | 942.7 | 844.5 | 28 | 15.42 | 143.6
994 | 139.9 | 0 | 213.5 | 6.2 | 895.5 | 722.5 | 28 | 33.42 | 303.6
995 | 0 | 0 | 190.2 | 6.7 | 1013.2 | 730.4 | 28 | 39.06 | 374.3
996 | 148.9 | 116 | 175.1 | 15 | 953.3 | 719.7 | 28 | 27.68 | 158.6
997 | 238.7 | 0 | 200 | 6.3 | 1001.8 | 683.9 | 28 | 26.86 | 152.6
998 | 142.8 | 0 | 167.9 | 10 | 914.3 | 804 | 28 | 45.3 | 310
999 | 0 | 99.6 | 196 | 9.8 | 959.4 | 705.2 | 28 | 30.12 | 304.8
1000 | 0 | 183.9 | 166.6 | 11.6 | 991.2 | 772.2 | 28 | 15.57 | 150.9
1001 | 166.6 | 129.7 | 173.5 | 10.9 | 882.6 | 785.3 | 28 | 44.61 | 141.9
1002 | 137.2 | 106.9 | 201.3 | 6 | 878.4 | 655.3 | 28 | 53.52 | 297.8
1003 | 164.2 | 0 | 190.5 | 4.6 | 870 | 774 | 28 | 57.22 | 321.3
1004 | 187 | 0 | 191.3 | 6.6 | 824.3 | 756.9 | 28 | 65.91 | 366
1005 | 128.9 | 100.4 | 172.4 | 9.5 | 825.1 | 804.9 | 28 | 52.83 | 279.8
1006 | 97.1 | 75.6 | 193.8 | 8.3 | 835.5 | 821.4 | 28 | 33.4 | 252.1
1007 | 0 | 150.4 | 181.6 | 11.7 | 1023.3 | 728.9 | 28 | 18.03 | 164.6
1008 | 243.5 | 0 | 180.3 | 10.7 | 1022 | 697.7 | 28 | 37.36 | 155.6
1009 | 188 | 146.4 | 203.2 | 11.3 | 828.7 | 709.7 | 28 | 35.31 | 160.2
1010 | 0 | 107 | 186.4 | 6.1 | 879 | 815.2 | 28 | 42.64 | 298.1
1011 | 0 | 126.5 | 209.7 | 5.7 | 860.5 | 736.6 | 28 | 40.06 | 317.9
1012 | 120.5 | 93.9 | 187.6 | 9.2 | 904.4 | 695.9 | 28 | 43.8 | 287.3
1013 | 166.4 | 0 | 174 | 8.9 | 881.6 | 790 | 28 | 61.24 | 325.6
1014 | 0 | 141.6 | 193.3 | 11 | 801.4 | 778.4 | 28 | 40.87 | 355.9
1015 | 206.5 | 160.9 | 178.9 | 5.5 | 866.9 | 735.6 | 28 | 33.31 | 132
1016 | 148.6 | 0 | 185.8 | 8.5 | 951 | 709.5 | 28 | 52.43 | 322.5
1017 | 0 | 200.1 | 181.2 | 12.6 | 849.3 | 846 | 28 | 15.09 | 164.2
1018 | 0 | 112.6 | 169.9 | 10.1 | 925.3 | 782.9 | 28 | 38.46 | 313.8
1019 | 0 | 127.9 | 182.5 | 11.5 | 870.1 | 779.7 | 28 | 37.27 | 321.4
1020 | 163.9 | 127.7 | 236.7 | 5.8 | 868.6 | 655.6 | 28 | 35.23 | 139.7
1021 | 121 | 0 | 177.4 | 7 | 907.9 | 829.5 | 28 | 42.14 | 288.4
1022 | 0 | 107 | 209.7 | 11.1 | 879.6 | 744.2 | 28 | 31.88 | 298.2
1023 | 111 | 86.5 | 195.5 | 5.9 | 832.6 | 790.4 | 28 | 41.54 | 264.5
1024 | 250 | 0 | 168.4 | 12.2 | 1049.3 | 688.2 | 28 | 39.46 | 159.8
1025 | 259.7 | 0 | 183.2 | 12.7 | 858.8 | 826.8 | 28 | 37.92 | 166
1026 | 116 | 90.3 | 179.6 | 8.9 | 870.1 | 768.3 | 28 | 44.28 | 276.4
1027 | 0 | 115.6 | 196 | 10.4 | 817.9 | 813.4 | 28 | 31.18 | 322.2
1028 | 139.4 | 108.6 | 192.7 | 6.1 | 892.4 | 780 | 28 | 23.7 | 148.5
1029 | 186.7 | 0 | 175.6 | 11.3 | 989.6 | 788.9 | 28 | 32.77 | 159.1
1030 | 100.5 | 78.3 | 200.6 | 8.6 | 864.5 | 761.5 | 28 | 32.4 | 260.9

## описание
Файл содержит информацию о 1030 составах бетонного раствора с данными о составляющих смеси и результатах теста на прочности на сжатие
Cement - цемент BlastFurnaceSlag - добавка FlyAsh - добавка Water - вода
Superplasticizer - добавка CoarseAggregate - добавка FineAggregate - добавка Age - возраст бетона CompressiveStrength - результаты теста прочности на сжатие
Значения переменных в кг на кубический метр